## C2
催化剂类型 | 活性组分Ⅰ | 质量分数（wt%） | 活性组分Ⅱ | 质量分数 | 助剂 | 质量分数（wt%） | 载体类型 | 制备方法 | 煅烧温度 | 升温速率（℃/min） | 煅烧时间 | 进料速率（ml/min） | 催化剂比表面积（m2/g） | 反应温度 | 反应压力 | 空速 | 碳氧比 | 干燥温度（℃） | 干燥时间（h） | CH4转化率 | C2选择性 | C2产率 | 乙烷产率
| A | WA |  |  | P | WP | S | PM | TC | RT | tc | F | A | T | P | GHSV | C/O | TD | td
Mn-Na2WO4/SiO2 | Mn | 2 | None | None | Na2WO4 | 5 | SiO2 | wet impregnation | 850 | 5 | 8 | 45 | 2.2 | 825 | 1 | 25000 | 1 | 120 | 10 | 56.9 | 38.1 | 18.4 | 2.45
Mn-Na2WO4/SiO2 | Mn | 2 | None | None | Na2WO4 | 5 | SiO2 | wet impregnation | 850 | 5 | 8 | 45 | 2.2 | 850 | 1 | 25000 | 1 | 120 | 10 | 59.2 | 35.7 | 17.8 | 1.92
Mn-Na2WO4/SiO2 | Mn | 2 | None | None | Na2WO4 | 5 | SiO2 | wet impregnation | 850 | 5 | 8 | 45 | 2.2 | 875 | 1 | 25000 | 1 | 120 | 10 | 60.7 | 18.6 | 8.5 | 0.23
Mn-Na2WO4/SiO2 | Mn | 2 | None | None | Na2WO4 | 5 | SiO2 | wet impregnation | 850 | 5 | 8 | 45 | 2.2 | 825 | 1 | 25000 | 2 | 120 | 10 | 44.5 | 42.4 | 17.3 | 1.85
Mn-Na2WO4/SiO2 | Mn | 2 | None | None | Na2WO4 | 5 | SiO2 | wet impregnation | 850 | 5 | 8 | 45 | 2.2 | 850 | 1 | 25000 | 2 | 120 | 10 | 50.7 | 35 | 16 | 2.51
Mn-Na2WO4/SiO2 | Mn | 2 | None | None | Na2WO4 | 5 | SiO2 | wet impregnation | 850 | 5 | 8 | 45 | 2.2 | 875 | 1 | 25000 | 2 | 120 | 10 | 55.9 | 22.6 | 12.6 | 0.24
Mn-Na2WO4/SiO2 | Mn | 2 | None | None | Na2WO4 | 5 | SiO2 | wet impregnation | 850 | 5 | 8 | 45 | 2.2 | 825 | 1 | 25000 | 3 | 120 | 10 | 36.5 | 71.1 | 22 | 3.21
Mn-Na2WO4/SiO2 | Mn | 2 | None | None | Na2WO4 | 5 | SiO2 | wet impregnation | 850 | 5 | 8 | 45 | 2.2 | 850 | 1 | 25000 | 3 | 120 | 10 | 41.8 | 43.6 | 14.6 | 1.98
Mn-Na2WO4/SiO2 | Mn | 2 | None | None | Na2WO4 | 5 | SiO2 | wet impregnation | 850 | 5 | 8 | 45 | 2.2 | 875 | 1 | 25000 | 3 | 120 | 10 | 44.8 | 31.1 | 11.3 | 0.31
Mn-Na2WO4/SiO2 | Mn | 2 | None | None | Na2WO4 | 5 | SiO2 | wet impregnation | 850 | 5 | 8 | 91 | 2.2 | 825 | 1 | 50000 | 1 | 120 | 10 | 40.5 | 43.6 | 13.1 | 4.21
Mn-Na2WO4/SiO2 | Mn | 2 | None | None | Na2WO4 | 5 | SiO2 | wet impregnation | 850 | 5 | 8 | 91 | 2.2 | 850 | 1 | 50000 | 1 | 120 | 10 | 47.9 | 35.9 | 12.6 | 3.19
Mn-Na2WO4/SiO2 | Mn | 2 | None | None | Na2WO4 | 5 | SiO2 | wet impregnation | 850 | 5 | 8 | 91 | 2.2 | 875 | 1 | 50000 | 1 | 120 | 10 | 52.7 | 30.4 | 11.9 | 1.17
Mn-Na2WO4/SiO2 | Mn | 2 | None | None | Na2WO4 | 5 | SiO2 | wet impregnation | 850 | 5 | 8 | 91 | 2.2 | 825 | 1 | 50000 | 1 | 120 | 10 | 32.5 | 72.17 | 17.7 | 4.91
Mn-Na2WO4/SiO2 | Mn | 2 | None | None | Na2WO4 | 5 | SiO2 | wet impregnation | 850 | 5 | 8 | 91 | 2.2 | 850 | 1 | 50000 | 1 | 120 | 10 | 37.8 | 44.6 | 12.1 | 2.14
Mn-Na2WO4/SiO2 | Mn | 2 | None | None | Na2WO4 | 5 | SiO2 | wet impregnation | 850 | 5 | 8 | 91 | 2.2 | 875 | 1 | 50000 | 1 | 120 | 10 | 50.4 | 42.6 | 16.1 | 1.99
Mn-Na2WO4/SiO2 | Mn | 2 | None | None | Na2WO4 | 5 | SiO2 | wet impregnation | 850 | 5 | 8 | 91 | 2.2 | 825 | 1 | 50000 | 1 | 120 | 10 | 20.2 | 80.4 | 11.5 | 4.81
Mn-Na2WO4/SiO2 | Mn | 2 | None | None | Na2WO4 | 5 | SiO2 | wet impregnation | 850 | 5 | 8 | 91 | 2.2 | 850 | 1 | 50000 | 1 | 120 | 10 | 29.3 | 77.1 | 16.8 | 3.42
Mn-Na2WO4/SiO2 | Mn | 2 | None | None | Na2WO4 | 5 | SiO2 | wet impregnation | 850 | 5 | 8 | 91 | 2.2 | 875 | 1 | 50000 | 1 | 120 | 10 | 30.2 | 70.1 | 14.3 | 2.19
Li/CeO2 | Li | 3 | None | None | None | None | CeO2 | microwave assisted sol-gel | 850 | 20 | 5 | 50 | 0.6 | 600 | 1 | 10000 | 4 | 120 | 8 | 1.94 | 76.1 | 1.38
Li/Mg-Ce | Li | 3 | None | None | None | None | MgO-CeO2 | microwave assisted sol-gel | 850 | 20 | 5 | 50 | 0.2 | 600 | 1 | 10000 | 4 | 120 | 8 | 4.02 | 70.4 | 3.5
Li/La-Mg-Ce | Li | 3 | None | None | None | None | La2O3-MgO-CeO2 | microwave assisted sol-gel | 850 | 20 | 5 | 50 | 1 | 600 | 1 | 10000 | 4 | 120 | 8 | 5.11 | 72 | 2.84
Li/CeO2 | Li | 3 | None | None | None | None | CeO2 | microwave assisted sol-gel | 850 | 20 | 5 | 50 | 0.6 | 650 | 1 | 10000 | 4 | 120 | 8 | 3.43 | 79.1 | 2.16
Li/Mg-Ce | Li | 3 | None | None | None | None | MgO-CeO2 | microwave assisted sol-gel | 850 | 20 | 5 | 50 | 0.2 | 650 | 1 | 10000 | 4 | 120 | 8 | 5.24 | 72.5 | 4.3
Li/La-Mg-Ce | Li | 3 | None | None | None | None | La2O3-MgO-CeO2 | microwave assisted sol-gel | 850 | 20 | 5 | 50 | 1 | 650 | 1 | 10000 | 4 | 120 | 8 | 6.39 | 74.3 | 3.74
Li/CeO2 | Li | 3 | None | None | None | None | CeO2 | microwave assisted sol-gel | 850 | 20 | 5 | 50 | 0.6 | 700 | 1 | 10000 | 4 | 120 | 8 | 5.22 | 85.7 | 3.5
Li/Mg-Ce | Li | 3 | None | None | None | None | MgO-CeO2 | microwave assisted sol-gel | 850 | 20 | 5 | 50 | 0.2 | 700 | 1 | 10000 | 4 | 120 | 8 | 6.21 | 87.2 | 5.7
Li/La-Mg-Ce | Li | 3 | None | None | None | None | La2O3-MgO-CeO2 | microwave assisted sol-gel | 850 | 20 | 5 | 50 | 1 | 700 | 1 | 10000 | 4 | 120 | 8 | 7.3 | 80.7 | 4.47
Li/CeO2 | Li | 3 | None | None | None | None | CeO2 | microwave assisted sol-gel | 850 | 20 | 5 | 50 | 0.6 | 750 | 1 | 10000 | 4 | 120 | 8 | 6.24 | 87.8 | 4.49
Li/Mg-Ce | Li | 3 | None | None | None | None | MgO-CeO2 | microwave assisted sol-gel | 850 | 20 | 5 | 50 | 0.2 | 750 | 1 | 10000 | 4 | 120 | 8 | 7.48 | 80 | 6.17
Li/La-Mg-Ce | Li | 3 | None | None | None | None | La2O3-MgO-CeO2 | microwave assisted sol-gel | 850 | 20 | 5 | 50 | 1 | 750 | 1 | 10000 | 4 | 120 | 8 | 8.21 | 80 | 5.46
Li/CeO2 | Li | 3 | None | None | None | None | CeO2 | microwave assisted sol-gel | 850 | 20 | 5 | 50 | 0.6 | 800 | 1 | 10000 | 4 | 120 | 8 | 7.68 | 81 | 6.29
Li/Mg-Ce | Li | 3 | None | None | None | None | MgO-CeO2 | microwave assisted sol-gel | 850 | 20 | 5 | 50 | 0.2 | 800 | 1 | 10000 | 4 | 120 | 8 | 9.46 | 78.7 | 7.11
Li/La-Mg-Ce | Li | 3 | None | None | None | None | La2O3-MgO-CeO2 | microwave assisted sol-gel | 850 | 20 | 5 | 50 | 1 | 800 | 1 | 10000 | 4 | 120 | 8 | 10.9 | 86.9 | 7.6
Li/CeO2 | Li | 3 | None | None | None | None | CeO2 | microwave assisted sol-gel | 850 | 20 | 5 | 50 | 0.6 | 850 | 1 | 10000 | 4 | 120 | 8 | 12.2 | 73 | 7.62
Li/Mg-Ce | Li | 3 | None | None | None | None | MgO-CeO2 | microwave assisted sol-gel | 850 | 20 | 5 | 50 | 0.2 | 850 | 1 | 10000 | 4 | 120 | 8 | 14.1 | 70.6 | 9.44
Li/La-Mg-Ce | Li | 3 | None | None | None | None | La2O3-MgO-CeO2 | microwave assisted sol-gel | 850 | 20 | 5 | 50 | 1 | 850 | 1 | 10000 | 4 | 120 | 8 | 15 | 82.7 | 10.1
Li/CeO2 | Li | 3 | None | None | None | None | CeO2 | microwave assisted sol-gel | 850 | 20 | 5 | 50 | 0.6 | 600 | 1 | 10000 | 3 | 120 | 8 | 3.06 | 74.5 | 2.3
Li/Mg-Ce | Li | 3 | None | None | None | None | MgO-CeO2 | microwave assisted sol-gel | 850 | 20 | 5 | 50 | 0.2 | 600 | 1 | 10000 | 3 | 120 | 8 | 6.42 | 73.3 | 4.66
Li/La-Mg-Ce | Li | 3 | None | None | None | None | La2O3-MgO-CeO2 | microwave assisted sol-gel | 850 | 20 | 5 | 50 | 1 | 600 | 1 | 10000 | 3 | 120 | 8 | 5.66 | 71.8 | 4.03
Li/CeO2 | Li | 3 | None | None | None | None | CeO2 | microwave assisted sol-gel | 850 | 20 | 5 | 50 | 0.6 | 650 | 1 | 10000 | 3 | 120 | 8 | 3.25 | 78.7 | 2.98
Li/Mg-Ce | Li | 3 | None | None | None | None | MgO-CeO2 | microwave assisted sol-gel | 850 | 20 | 5 | 50 | 0.2 | 650 | 1 | 10000 | 3 | 120 | 8 | 6.33 | 77.6 | 4.89
Li/La-Mg-Ce | Li | 3 | None | None | None | None | La2O3-MgO-CeO2 | microwave assisted sol-gel | 850 | 20 | 5 | 50 | 1 | 650 | 1 | 10000 | 3 | 120 | 8 | 5.76 | 74.4 | 4.29
Li/CeO2 | Li | 3 | None | None | None | None | CeO2 | microwave assisted sol-gel | 850 | 20 | 5 | 50 | 0.6 | 700 | 1 | 10000 | 3 | 120 | 8 | 3.19 | 79.8 | 2.72
Li/Mg-Ce | Li | 3 | None | None | None | None | MgO-CeO2 | microwave assisted sol-gel | 850 | 20 | 5 | 50 | 0.2 | 700 | 1 | 10000 | 3 | 120 | 8 | 6.5 | 86.2 | 5.6
Li/La-Mg-Ce | Li | 3 | None | None | None | None | La2O3-MgO-CeO2 | microwave assisted sol-gel | 850 | 20 | 5 | 50 | 1 | 700 | 1 | 10000 | 3 | 120 | 8 | 5.54 | 81.2 | 4.48
Li/CeO2 | Li | 3 | None | None | None | None | CeO2 | microwave assisted sol-gel | 850 | 20 | 5 | 50 | 0.6 | 750 | 1 | 10000 | 3 | 120 | 8 | 2.1 | 75.9 | 1.52
Li/Mg-Ce | Li | 3 | None | None | None | None | MgO-CeO2 | microwave assisted sol-gel | 850 | 20 | 5 | 50 | 0.2 | 750 | 1 | 10000 | 3 | 120 | 8 | 7.05 | 78.4 | 5.49
Li/La-Mg-Ce | Li | 3 | None | None | None | None | La2O3-MgO-CeO2 | microwave assisted sol-gel | 850 | 20 | 5 | 50 | 1 | 750 | 1 | 10000 | 3 | 120 | 8 | 8.88 | 85.6 | 7.51
Li/CeO2 | Li | 3 | None | None | None | None | CeO2 | microwave assisted sol-gel | 850 | 20 | 5 | 50 | 0.6 | 800 | 1 | 10000 | 3 | 120 | 8 | 3.47 | 67.9 | 2.3
Li/Mg-Ce | Li | 3 | None | None | None | None | MgO-CeO2 | microwave assisted sol-gel | 850 | 20 | 5 | 50 | 0.2 | 800 | 1 | 10000 | 3 | 120 | 8 | 8.84 | 56.7 | 5.04
Li/La-Mg-Ce | Li | 3 | None | None | None | None | La2O3-MgO-CeO2 | microwave assisted sol-gel | 850 | 20 | 5 | 50 | 1 | 800 | 1 | 10000 | 3 | 120 | 8 | 12.2 | 84.3 | 10.3
Li/CeO2 | Li | 3 | None | None | None | None | CeO2 | microwave assisted sol-gel | 850 | 20 | 5 | 50 | 0.6 | 850 | 1 | 10000 | 3 | 120 | 8 | 5.85 | 59.7 | 3.5
Li/Mg-Ce | Li | 3 | None | None | None | None | MgO-CeO2 | microwave assisted sol-gel | 850 | 20 | 5 | 50 | 0.2 | 850 | 1 | 10000 | 3 | 120 | 8 | 14.9 | 55.3 | 8.26
Li/La-Mg-Ce | Li | 3 | None | None | None | None | La2O3-MgO-CeO2 | microwave assisted sol-gel | 850 | 20 | 5 | 50 | 1 | 850 | 1 | 10000 | 3 | 120 | 8 | 16.4 | 65.9 | 10.8
Li/La-Mg-Ce | Li | 3 | None | None | None | None | La2O3-MgO-CeO2 | microwave assisted sol-gel | 850 | 20 | 5 | 50 | 1 | 800 | 1 | 4000 | 2.5 | 120 | 8 | 18 | 59.6 | 12.2
Cs/Sr/MgO | Cs | 4.8 | None | None | Sr | 1.36 | MgO | wet impregnation | 600 | 5 | 4 | 60 | 9.9 | 650 | 1 | 3600 | 3 | 65 | 12 | 19.5 | 23.9 | 4.37
Cs/Sr/MgO | Cs | 4.8 | None | None | Sr | 1.36 | MgO | wet impregnation | 600 | 5 | 4 | 60 | 9.9 | 680 | 1 | 3600 | 3 | 65 | 12 | 26.6 | 42.1 | 11.5
Cs/Sr/MgO | Cs | 4.8 | None | None | Sr | 1.36 | MgO | wet impregnation | 600 | 5 | 4 | 60 | 9.9 | 710 | 1 | 3600 | 3 | 65 | 12 | 29.7 | 52.4 | 15.7
Cs/Sr/MgO | Cs | 4.8 | None | None | Sr | 1.36 | MgO | wet impregnation | 600 | 5 | 4 | 60 | 9.9 | 740 | 1 | 3600 | 3 | 65 | 12 | 31.6 | 57.7 | 18.4
Cs/Sr/MgO | Cs | 4.8 | None | None | Sr | 1.36 | MgO | wet impregnation | 600 | 5 | 4 | 60 | 9.9 | 750 | 1 | 3600 | 3 | 65 | 12 | 31.9 | 58.8 | 18.9
Cs/Sr/MgO | Cs | 4.8 | None | None | Sr | 1.36 | MgO | wet impregnation | 600 | 5 | 4 | 60 | 9.9 | 770 | 1 | 3600 | 3 | 65 | 12 | 32.6 | 58.9 | 19.3
Cs/Ba/MgO | Cs | 4.8 | None | None | Ba | 1.46 | MgO | wet impregnation | 600 | 5 | 4 | 60 | 24 | 650 | 1 | 3600 | 3 | 65 | 12 | 12.2 | 0 | 0
Cs/Ba/MgO | Cs | 4.8 | None | None | Ba | 1.46 | MgO | wet impregnation | 600 | 5 | 4 | 60 | 24 | 680 | 1 | 3600 | 3 | 65 | 12 | 19.4 | 26.7 | 4.9
Cs/Ba/MgO | Cs | 4.8 | None | None | Ba | 1.46 | MgO | wet impregnation | 600 | 5 | 4 | 60 | 24 | 710 | 1 | 3600 | 3 | 65 | 12 | 25.4 | 42.3 | 10.6
Cs/Ba/MgO | Cs | 4.8 | None | None | Ba | 1.46 | MgO | wet impregnation | 600 | 5 | 4 | 60 | 24 | 740 | 1 | 3600 | 3 | 65 | 12 | 28.5 | 50.7 | 14.3
Cs/Ba/MgO | Cs | 4.8 | None | None | Ba | 1.46 | MgO | wet impregnation | 600 | 5 | 4 | 60 | 24 | 750 | 1 | 3600 | 3 | 65 | 12 | 29.6 | 52.6 | 15.1
Cs/Ba/MgO | Cs | 4.8 | None | None | Ba | 1.46 | MgO | wet impregnation | 600 | 5 | 4 | 60 | 24 | 770 | 1 | 3600 | 3 | 65 | 12 | 31.6 | 55.9 | 17.4
Cs/Sr/La2O3 | Cs | 4.7 | None | None | Sr | 0.59 | La2O3 | co-precipitation | 900 | 5 | 12 | 60 | 2.3 | 550 | 1 | 3600 | 3 | 120 | 12 | 16.7 | 7.55 | 1.35
Cs/Sr/La2O3 | Cs | 4.7 | None | None | Sr | 0.59 | La2O3 | co-precipitation | 900 | 5 | 12 | 60 | 2.3 | 580 | 1 | 3600 | 3 | 120 | 12 | 21.7 | 21.7 | 4.85
Cs/Sr/La2O3 | Cs | 4.7 | None | None | Sr | 0.59 | La2O3 | co-precipitation | 900 | 5 | 12 | 60 | 2.3 | 600 | 1 | 3600 | 3 | 120 | 12 | 24.4 | 33.4 | 8.41
Cs/Sr/La2O3 | Cs | 4.7 | None | None | Sr | 0.59 | La2O3 | co-precipitation | 900 | 5 | 12 | 60 | 2.3 | 610 | 1 | 3600 | 3 | 120 | 12 | 25.3 | 37.2 | 9.27
Cs/Sr/La2O3 | Cs | 4.7 | None | None | Sr | 0.59 | La2O3 | co-precipitation | 900 | 5 | 12 | 60 | 2.3 | 640 | 1 | 3600 | 3 | 120 | 12 | 26.1 | 43.4 | 11.6
Cs/Sr/La2O3 | Cs | 4.7 | None | None | Sr | 0.59 | La2O3 | co-precipitation | 900 | 5 | 12 | 60 | 2.3 | 670 | 1 | 3600 | 3 | 120 | 12 | 27.1 | 47.9 | 13.1
Cs/Sr/La2O3 | Cs | 4.7 | None | None | Sr | 0.59 | La2O3 | co-precipitation | 900 | 5 | 12 | 60 | 2.3 | 700 | 1 | 3600 | 3 | 120 | 12 | 28.2 | 47.7 | 13.6
Mn-Na2WO4/SiO2 | Mn | 3.5 | None | None | Na2WO4 | 10 | SiO2 | wet impregnation | 800 | 5 | 10 | 60 | 2.6 | 650 | 1 | 3600 | 3 | 80 | 12 | 8.39 | 26.3 | 2.44
Mn-Na2WO4/SiO2 | Mn | 3.5 | None | None | Na2WO4 | 10 | SiO2 | wet impregnation | 800 | 5 | 10 | 60 | 2.6 | 680 | 1 | 3600 | 3 | 80 | 12 | 18.1 | 41 | 7.46
Mn-Na2WO4/SiO2 | Mn | 3.5 | None | None | Na2WO4 | 10 | SiO2 | wet impregnation | 800 | 5 | 10 | 60 | 2.6 | 710 | 1 | 3600 | 3 | 80 | 12 | 25.8 | 48.7 | 12.7
Mn-Na2WO4/SiO2 | Mn | 3.5 | None | None | Na2WO4 | 10 | SiO2 | wet impregnation | 800 | 5 | 10 | 60 | 2.6 | 740 | 1 | 3600 | 3 | 80 | 12 | 30.3 | 58.4 | 17.8
Mn-Na2WO4/SiO2 | Mn | 3.5 | None | None | Na2WO4 | 10 | SiO2 | wet impregnation | 800 | 5 | 10 | 60 | 2.6 | 750 | 1 | 3600 | 3 | 80 | 12 | 30.9 | 59.7 | 18.5
Mn-Na2WO4/SiO2 | Mn | 3.5 | None | None | Na2WO4 | 10 | SiO2 | wet impregnation | 800 | 5 | 10 | 60 | 2.6 | 770 | 1 | 3600 | 3 | 80 | 12 | 29.9 | 57.4 | 17.3
Cs/Sr/La2O3 | Cs | 4.7 | None | None | Sr | 0.59 | La2O3 | co-precipitation | 900 | 5 | 12 | 240 | 2.3 | 400 | 1 | 14400 | 3 | 80 | 12 | 25.2 | 39.2 | 10
Cs/Sr/La2O3 | Cs | 4.7 | None | None | Sr | 0.59 | La2O3 | co-precipitation | 900 | 5 | 12 | 240 | 2.3 | 450 | 1 | 14400 | 3 | 80 | 12 | 28.2 | 42.5 | 12.3
Cs/Sr/La2O3 | Cs | 4.7 | None | None | Sr | 0.59 | La2O3 | co-precipitation | 900 | 5 | 12 | 240 | 2.3 | 500 | 1 | 14400 | 3 | 80 | 12 | 29.2 | 43.7 | 13.9
Cs/Sr/La2O3 | Cs | 4.7 | None | None | Sr | 0.59 | La2O3 | co-precipitation | 900 | 5 | 12 | 240 | 2.3 | 550 | 1 | 14400 | 3 | 80 | 12 | 29.4 | 46.7 | 13.7
Cs/Sr/La2O3 | Cs | 4.7 | None | None | Sr | 0.59 | La2O3 | co-precipitation | 900 | 5 | 12 | 240 | 2.3 | 515 | 1 | 14400 | 3 | 80 | 12 | 12.7 | 30 | 12.7
Mn-Na2WO4/SiO2 | Mn | 3.5 | None | None | Na2WO4 | 10 | SiO2 | wet impregnation | 800 | 5 | 10 | 240 | 2.6 | 680 | 1 | 14400 | 3 | 80 | 12 | 35.3 | 61.3 | 20
Mn-Na2WO4/SiO2 | Mn | 3.5 | None | None | Na2WO4 | 10 | SiO2 | wet impregnation | 800 | 5 | 10 | 240 | 2.6 | 700 | 1 | 14400 | 3 | 80 | 12 | 35.7 | 60.7 | 21.6
Mn-Na2WO4/SiO2 | Mn | 3.5 | None | None | Na2WO4 | 10 | SiO2 | wet impregnation | 800 | 5 | 10 | 240 | 2.6 | 720 | 1 | 14400 | 3 | 80 | 12 | 34.9 | 58.5 | 20.4
Mn-Na2WO4/SiO2 | Mn | 3.5 | None | None | Na2WO4 | 10 | SiO2 | wet impregnation | 800 | 10 | 5 | 100 | 2.6 | 740 | 1 | 20000 | 3 | 105 | 16 | 23.3 | 52.4 | 12.2
Mn-Na2WO4/SiO2 | Mn | 3.5 | None | None | Na2WO4 | 10 | SiO2 | wet impregnation | 800 | 10 | 5 | 100 | 2.6 | 750 | 1 | 20000 | 3 | 105 | 16 | 25.3 | 52.6 | 13.2
Mn-Na2WO4/SiO2 | Mn | 3.5 | None | None | Na2WO4 | 10 | SiO2 | wet impregnation | 800 | 10 | 5 | 100 | 2.6 | 760 | 1 | 20000 | 3 | 105 | 16 | 27.2 | 52.7 | 14.3
Mn-Na2WO4/SiO2 | Mn | 3.5 | None | None | Na2WO4 | 10 | SiO2 | wet impregnation | 800 | 10 | 5 | 100 | 2.6 | 770 | 1 | 20000 | 3 | 105 | 16 | 29.2 | 52.9 | 15.3
Mn-Na2WO4/SiO2 | Mn | 3.5 | None | None | Na2WO4 | 10 | SiO2 | wet impregnation | 800 | 10 | 5 | 100 | 2.6 | 780 | 1 | 20000 | 3 | 105 | 16 | 29.5 | 51.4 | 15.1
Mn-Na2WO4/SiO2 | Mn | 3.5 | None | None | Na2WO4 | 10 | SiO2 | wet impregnation | 800 | 10 | 5 | 100 | 2.6 | 790 | 1 | 20000 | 3 | 105 | 16 | 30 | 49.8 | 14.9
Mn-Na2WO4/SiO2 | Mn | 3.5 | None | None | Na2WO4 | 10 | SiO2 | wet impregnation | 800 | 10 | 5 | 100 | 2.6 | 800 | 1 | 20000 | 3 | 105 | 16 | 30.4 | 48.4 | 14.7
Li-Mn-WO3/TiO2 | Li | 1.9 | Mn | 4.9 | None | None | WO3-TiO2 | impregnating | 800 | 4 | 3 | 60 | 0.8 | 700 | 1 | 10000 | 2.5 | 80 | 6 | 5.1 | 52.2 | 2.76
Li-Mn-WO3/TiO2 | Li | 1.9 | Mn | 4.9 | None | None | WO3-TiO2 | impregnating | 800 | 4 | 3 | 60 | 0.8 | 710 | 1 | 10000 | 2.5 | 80 | 6 | 6.97 | 55.8 | 4.06
Li-Mn-WO3/TiO2 | Li | 1.9 | Mn | 4.9 | None | None | WO3-TiO2 | impregnating | 800 | 4 | 3 | 60 | 0.8 | 720 | 1 | 10000 | 2.5 | 80 | 6 | 8.84 | 59.6 | 5.36
Li-Mn-WO3/TiO2 | Li | 1.9 | Mn | 4.9 | None | None | WO3-TiO2 | impregnating | 800 | 4 | 3 | 60 | 0.8 | 730 | 1 | 10000 | 2.5 | 80 | 6 | 11.6 | 61.6 | 7.24
Li-Mn-WO3/TiO2 | Li | 1.9 | Mn | 4.9 | None | None | WO3-TiO2 | impregnating | 800 | 4 | 3 | 60 | 0.8 | 740 | 1 | 10000 | 2.5 | 80 | 6 | 15.3 | 62 | 9.51
Li-Mn-WO3/TiO2 | Li | 1.9 | Mn | 4.9 | None | None | WO3-TiO2 | impregnating | 800 | 4 | 3 | 60 | 0.8 | 750 | 1 | 10000 | 2.5 | 80 | 6 | 19 | 62.4 | 11.9
Li-Mn-WO3/TiO2 | Li | 1.9 | Mn | 4.9 | None | None | WO3-TiO2 | impregnating | 800 | 4 | 3 | 60 | 0.8 | 760 | 1 | 10000 | 2.5 | 80 | 6 | 24 | 60.3 | 14.3
La2O3-Li-Mn/WT | Li | 1.9 | Mn | 4.9 | La2O3 | 5 | WO3-TiO2 | impregnating | 850 | 4 | 2 | 60 | 3.4 | 700 | 1 | 10000 | 2.5 | 80 | 6 | 14.5 | 62.5 | 9.09
La2O3-Li-Mn/WT | Li | 1.9 | Mn | 4.9 | La2O3 | 5 | WO3-TiO2 | impregnating | 850 | 4 | 2 | 60 | 3.4 | 710 | 1 | 10000 | 2.5 | 80 | 6 | 17.8 | 64 | 11.5
La2O3-Li-Mn/WT | Li | 1.9 | Mn | 4.9 | La2O3 | 5 | WO3-TiO2 | impregnating | 850 | 4 | 2 | 60 | 3.4 | 720 | 1 | 10000 | 2.5 | 80 | 6 | 21.1 | 65.4 | 13.9
La2O3-Li-Mn/WT | Li | 1.9 | Mn | 4.9 | La2O3 | 5 | WO3-TiO2 | impregnating | 850 | 4 | 2 | 60 | 3.4 | 730 | 1 | 10000 | 2.5 | 80 | 6 | 24.2 | 65.7 | 15.9
La2O3-Li-Mn/WT | Li | 1.9 | Mn | 4.9 | La2O3 | 5 | WO3-TiO2 | impregnating | 850 | 4 | 2 | 60 | 3.4 | 740 | 1 | 10000 | 2.5 | 80 | 6 | 26.9 | 64.9 | 17.6
La2O3-Li-Mn/WT | Li | 1.9 | Mn | 4.9 | La2O3 | 5 | WO3-TiO2 | impregnating | 850 | 4 | 2 | 60 | 3.4 | 750 | 1 | 10000 | 2.5 | 80 | 6 | 30 | 64.1 | 19.2
La2O3-Li-Mn/WT | Li | 1.9 | Mn | 4.9 | La2O3 | 5 | WO3-TiO2 | impregnating | 850 | 4 | 2 | 60 | 3.4 | 760 | 1 | 10000 | 2.5 | 80 | 6 | 31.2 | 61.9 | 19.3
La2O3 | None | 0 | None | None | None | None | La2O3 | Pechini | 650 | 10 | 5 | 66 | 2.4 | 800 | 1 | 20000 | 3 | 80 | 8 | 27.5 | 20.5 | 5.65
La2O3 | None | 0 | None | None | None | None | La2O3 | Pechini | 650 | 10 | 5 | 66 | 2.4 | 800 | 1 | 25000 | 3 | 80 | 8 | 26.9 | 23 | 5.94
La2O3 | None | 0 | None | None | None | None | La2O3 | Pechini | 650 | 10 | 5 | 66 | 2.4 | 800 | 1 | 30000 | 3 | 80 | 8 | 21.8 | 27.2 | 6.2
La2O3 | None | 0 | None | None | None | None | La2O3 | Pechini | 650 | 10 | 5 | 66 | 2.4 | 800 | 1 | 35000 | 3 | 80 | 8 | 26.9 | 23.7 | 6.37
La2O3 | None | 0 | None | None | None | None | La2O3 | Pechini | 650 | 10 | 5 | 66 | 2.4 | 800 | 1 | 40000 | 3 | 80 | 8 | 29.4 | 23.5 | 6.92
La2O3 | None | 0 | None | None | None | None | La2O3 | Pechini | 650 | 10 | 5 | 66 | 2.4 | 800 | 1 | 45000 | 3 | 80 | 8 | 29.4 | 23.5 | 6.92
La2O3 | None | 0 | None | None | None | None | La2O3 | Pechini | 650 | 10 | 5 | 66 | 2.4 | 800 | 1 | 50000 | 3 | 80 | 8 | 29.4 | 23.5 | 6.92
La2O3 | None | 0 | None | None | None | None | La2O3 | Pechini | 650 | 10 | 5 | 66 | 2.4 | 500 | 1 | 20000 | 3 | 80 | 8 | 4 | 0.4 | 0.01
La2O3 | None | 0 | None | None | None | None | La2O3 | Pechini | 650 | 10 | 5 | 66 | 2.4 | 550 | 1 | 20000 | 3 | 80 | 8 | 19.9 | 0.4 | 0.04
La2O3 | None | 0 | None | None | None | None | La2O3 | Pechini | 650 | 10 | 5 | 66 | 2.4 | 600 | 1 | 20000 | 3 | 80 | 8 | 25.3 | 7.09 | 1.73
La2O3 | None | 0 | None | None | None | None | La2O3 | Pechini | 650 | 10 | 5 | 66 | 2.4 | 650 | 1 | 20000 | 3 | 80 | 8 | 26.1 | 13.4 | 3.54
La2O3 | None | 0 | None | None | None | None | La2O3 | Pechini | 650 | 10 | 5 | 66 | 2.4 | 700 | 1 | 20000 | 3 | 80 | 8 | 25.9 | 19.8 | 5.14
La2O3 | None | 0 | None | None | None | None | La2O3 | Pechini | 650 | 10 | 5 | 66 | 2.4 | 750 | 1 | 20000 | 3 | 80 | 8 | 28 | 34.2 | 9.69
La2O3 | None | 0 | None | None | None | None | La2O3 | Pechini | 650 | 10 | 5 | 66 | 2.4 | 800 | 1 | 20000 | 3 | 80 | 8 | 29.7 | 40.3 | 12.1
La2O3 | None | 0 | None | None | None | None | La2O3 | Pechini | 650 | 10 | 5 | 66 | 2.4 | 800 | 1 | 20000 | 2 | 80 | 8 | 37.1 | 18.5 | 6.81
La2O3 | None | 0 | None | None | None | None | La2O3 | Pechini | 650 | 10 | 5 | 66 | 2.4 | 800 | 1 | 20000 | 2.5 | 80 | 8 | 32.1 | 19.3 | 6.22
La2O3 | None | 0 | None | None | None | None | La2O3 | Pechini | 650 | 10 | 5 | 66 | 2.4 | 800 | 1 | 20000 | 3 | 80 | 8 | 27.5 | 20.6 | 5.66
La2O3 | None | 0 | None | None | None | None | La2O3 | Pechini | 650 | 10 | 5 | 66 | 2.4 | 800 | 1 | 20000 | 3.5 | 80 | 8 | 25 | 21.8 | 5.37
La2O3 | None | 0 | None | None | None | None | La2O3 | Pechini | 650 | 10 | 5 | 66 | 2.4 | 800 | 1 | 20000 | 4 | 80 | 8 | 22.4 | 23.1 | 5.13
La2O3 | None | 0 | None | None | None | None | La2O3 | Pechini | 650 | 10 | 5 | 66 | 2.4 | 800 | 1 | 20000 | 4.5 | 80 | 8 | 20.9 | 23.8 | 4.92
La2O3 | None | 0 | None | None | None | None | La2O3 | Pechini | 650 | 10 | 5 | 66 | 2.4 | 800 | 1 | 20000 | 5 | 80 | 8 | 19.3 | 24.7 | 4.75
La2O3 | None | 0 | None | None | None | None | La2O3 | Pechini | 650 | 10 | 5 | 66 | 2.4 | 700 | 1 | 15000 | 3 | 80 | 8 | 33.9 | 29.3 | 3.41
La2O3 | None | 0 | None | None | None | None | La2O3 | Pechini | 650 | 10 | 5 | 66 | 2.4 | 700 | 1 | 20000 | 3 | 80 | 8 | 34.1 | 32.7 | 6.2
La2O3 | None | 0 | None | None | None | None | La2O3 | Pechini | 650 | 10 | 5 | 66 | 2.4 | 700 | 1 | 25000 | 3 | 80 | 8 | 34.7 | 36.1 | 9.04
La2O3 | None | 0 | None | None | None | None | La2O3 | Pechini | 650 | 10 | 5 | 66 | 2.4 | 700 | 1 | 30000 | 3 | 80 | 8 | 35.4 | 39.2 | 11.4
La2O3 | None | 0 | None | None | None | None | La2O3 | Pechini | 650 | 10 | 5 | 66 | 2.4 | 700 | 1 | 35000 | 3 | 80 | 8 | 36 | 41 | 12.8
La2O3 | None | 0 | None | None | None | None | La2O3 | Pechini | 650 | 10 | 5 | 66 | 2.4 | 700 | 1 | 40000 | 3 | 80 | 8 | 36 | 42.3 | 13.9
La2O3 | None | 0 | None | None | None | None | La2O3 | Pechini | 650 | 10 | 5 | 66 | 2.4 | 700 | 1 | 50000 | 3 | 80 | 8 | 36 | 42.6 | 14.1
Ca-SrTiO3 | Ca | 21.6 | None | None | None | None | SrTiO3 | Pechini | 900 | 5 | 5 | 30 | 2.3 | 800 | 1 | 10000 | 1.5 | 250 | 24 | 43.1 | 35.8 | 14.4
Ca-SrTiO3 | Ca | 21.6 | None | None | None | None | SrTiO3 | Pechini | 900 | 5 | 5 | 30 | 2.3 | 800 | 1 | 10000 | 2 | 250 | 24 | 38.6 | 40.5 | 15.1
Ca-SrTiO3 | Ca | 21.6 | None | None | None | None | SrTiO3 | Pechini | 900 | 5 | 5 | 30 | 2.3 | 800 | 1 | 10000 | 2.5 | 250 | 24 | 36.4 | 44.8 | 15.6
Ca-SrTiO3 | Ca | 21.6 | None | None | None | None | SrTiO3 | Pechini | 900 | 5 | 5 | 30 | 2.3 | 800 | 1 | 10000 | 3 | 250 | 24 | 33.7 | 48.5 | 15.9
Ca-SrTiO3 | Ca | 21.6 | None | None | None | None | SrTiO3 | Pechini | 900 | 5 | 5 | 30 | 2.3 | 800 | 1 | 10000 | 3.5 | 250 | 24 | 31.4 | 51.6 | 15.8
Ca-SrTiO3 | Ca | 21.6 | None | None | None | None | SrTiO3 | Pechini | 900 | 5 | 5 | 30 | 2.3 | 800 | 1 | 10000 | 4 | 250 | 24 | 29.2 | 54 | 15.2
Ca-SrTiO3 | Ca | 21.6 | None | None | None | None | SrTiO3 | Pechini | 900 | 5 | 5 | 30 | 2.3 | 800 | 1 | 10000 | 4.5 | 250 | 24 | 26.7 | 55.7 | 14.5
Ca-SrTiO3 | Ca | 21.6 | None | None | None | None | SrTiO3 | Pechini | 900 | 5 | 5 | 30 | 2.3 | 800 | 1 | 10000 | 5 | 250 | 24 | 24.4 | 57.3 | 13.7
Ca-SrTiO3 | Ca | 21.6 | None | None | None | None | SrTiO3 | Pechini | 900 | 5 | 5 | 30 | 2.3 | 800 | 1 | 10000 | 5.5 | 250 | 24 | 21.6 | 58.8 | 12.9
Ca-SrTiO3 | Ca | 21.6 | None | None | None | None | SrTiO3 | Pechini | 900 | 5 | 5 | 30 | 2.3 | 800 | 1 | 10000 | 6 | 250 | 24 | 18.5 | 60.1 | 11.9
Ca-SrTiO3 | Ca | 21.6 | None | None | None | None | SrTiO3 | Pechini | 900 | 5 | 5 | 30 | 2.3 | 800 | 1 | 10000 | 6.5 | 250 | 24 | 15.2 | 61.2 | 10.6
Ca-SrTiO3 | Ca | 21.6 | None | None | None | None | SrTiO3 | Pechini | 900 | 5 | 5 | 30 | 2.3 | 800 | 1 | 10000 | 7 | 250 | 24 | 11.6 | 62.4 | 8.97
Ca-SrTiO3 | Ca | 21.6 | None | None | None | None | SrTiO3 | Pechini | 900 | 5 | 5 | 30 | 2.3 | 800 | 1 | 10000 | 7.5 | 250 | 24 | 7.93 | 63.6 | 7.06
Ca-SrTiO3 | Ca | 21.6 | None | None | None | None | SrTiO3 | Pechini | 900 | 5 | 5 | 30 | 2.3 | 800 | 1 | 10000 | 8 | 250 | 24 | 3.9 | 64.7 | 4.82
Mn-Na2WO4/SiO2 | Mn | 2 | None | None | Na2WO4 | 5 | SiO2 | mixed slurry | 800 | 10 | 10 | 60 | 2.6 | 630 | 2.7 | 10000 | 3 | 80 | 12 | 9.47 | 42.8 | 0.84
Mn-Na2WO4/SiO2 | Mn | 2 | None | None | Na2WO4 | 5 | SiO2 | mixed slurry | 800 | 10 | 10 | 60 | 2.6 | 650 | 2.7 | 10000 | 3 | 80 | 12 | 12.5 | 38.4 | 1.57
Mn-Na2WO4/SiO2 | Mn | 2 | None | None | Na2WO4 | 5 | SiO2 | mixed slurry | 800 | 10 | 10 | 60 | 2.6 | 670 | 2.7 | 10000 | 3 | 80 | 12 | 16.1 | 31.5 | 2.28
Mn-Na2WO4/SiO2 | Mn | 2 | None | None | Na2WO4 | 5 | SiO2 | mixed slurry | 800 | 10 | 10 | 60 | 2.6 | 680 | 2.7 | 10000 | 3 | 80 | 12 | 17.4 | 28.2 | 2.81
Mn-Na2WO4/SiO2 | Mn | 2 | None | None | Na2WO4 | 5 | SiO2 | mixed slurry | 800 | 10 | 10 | 60 | 2.6 | 710 | 2.7 | 10000 | 3 | 80 | 12 | 21.8 | 20.5 | 4.11
Mn-Na2WO4/SiO2 | Mn | 2 | None | None | Na2WO4 | 5 | SiO2 | mixed slurry | 800 | 10 | 10 | 60 | 2.6 | 740 | 2.7 | 10000 | 3 | 80 | 12 | 24.5 | 15.1 | 5.49
Mn-Na2WO4/SiO2 | Mn | 2 | None | None | Na2WO4 | 5 | SiO2 | mixed slurry | 800 | 10 | 10 | 60 | 2.6 | 750 | 2.7 | 10000 | 3 | 80 | 12 | 25.5 | 12.5 | 6.32
Mn-Na2WO4/SiO2 | Mn | 2 | None | None | Na2WO4 | 5 | SiO2 | mixed slurry | 800 | 10 | 10 | 120 | 2.6 | 730 | 2.7 | 10000 | 3 | 80 | 12 | 15.8 | 24.6 | 3.93
Mn-Na2WO4/SiO2 | Mn | 2 | None | None | Na2WO4 | 5 | SiO2 | mixed slurry | 800 | 10 | 10 | 120 | 2.6 | 740 | 2.7 | 10000 | 3 | 80 | 12 | 17.8 | 26.3 | 4.68
Mn-Na2WO4/SiO2 | Mn | 2 | None | None | Na2WO4 | 5 | SiO2 | mixed slurry | 800 | 10 | 10 | 120 | 2.6 | 760 | 2.7 | 10000 | 3 | 80 | 12 | 19.8 | 29.1 | 5.84
Mn-Na2WO4/SiO2 | Mn | 2 | None | None | Na2WO4 | 5 | SiO2 | mixed slurry | 800 | 10 | 10 | 120 | 2.6 | 780 | 2.7 | 10000 | 3 | 80 | 12 | 21.3 | 33.6 | 7.06
Mn-Na2WO4/SiO2 | Mn | 2 | None | None | Na2WO4 | 5 | SiO2 | mixed slurry | 800 | 10 | 10 | 120 | 2.6 | 800 | 2.7 | 10000 | 3 | 80 | 12 | 22.7 | 38.8 | 8.8
Mn-Na2WO4/SiO2 | Mn | 2 | None | None | Na2WO4 | 5 | SiO2 | mixed slurry | 800 | 10 | 10 | 120 | 2.6 | 820 | 2.7 | 10000 | 3 | 80 | 12 | 24.8 | 46.6 | 11.2
Mn-Na2WO4/SiO2 | Mn | 2 | None | None | Na2WO4 | 5 | SiO2 | mixed slurry | 800 | 10 | 10 | 120 | 2.6 | 840 | 2.7 | 10000 | 3 | 80 | 12 | 24 | 46 | 10.9
Mn-Na2WO4/SiO2 | Mn | 2 | None | None | Na2WO4 | 5 | SiO2 | mixed slurry | 800 | 10 | 10 | 120 | 2.6 | 850 | 2.7 | 10000 | 3 | 80 | 12 | 24.1 | 46.6 | 11.1
Mn-Na2WO4/SiO2 | Mn | 2 | None | None | Na2WO4 | 5 | SiO2 | mixed slurry | 800 | 10 | 10 | 243 | 2.6 | 720 | 2.7 | 10000 | 3 | 80 | 12 | 10.3 | 28.9 | 3.07
Mn-Na2WO4/SiO2 | Mn | 2 | None | None | Na2WO4 | 5 | SiO2 | mixed slurry | 800 | 10 | 10 | 243 | 2.6 | 740 | 2.7 | 10000 | 3 | 80 | 12 | 12.6 | 33.7 | 4.1
Mn-Na2WO4/SiO2 | Mn | 2 | None | None | Na2WO4 | 5 | SiO2 | mixed slurry | 800 | 10 | 10 | 243 | 2.6 | 760 | 2.7 | 10000 | 3 | 80 | 12 | 15.4 | 42.7 | 6.52
Mn-Na2WO4/SiO2 | Mn | 2 | None | None | Na2WO4 | 5 | SiO2 | mixed slurry | 800 | 10 | 10 | 243 | 2.6 | 780 | 2.7 | 10000 | 3 | 80 | 12 | 18.9 | 49.7 | 9.44
Mn-Na2WO4/SiO2 | Mn | 2 | None | None | Na2WO4 | 5 | SiO2 | mixed slurry | 800 | 10 | 10 | 243 | 2.6 | 800 | 2.7 | 10000 | 3 | 80 | 12 | 22.8 | 54.8 | 12.8
Mn-Na2WO4/SiO2 | Mn | 2 | None | None | Na2WO4 | 5 | SiO2 | mixed slurry | 800 | 10 | 10 | 243 | 2.6 | 820 | 2.7 | 10000 | 3 | 80 | 12 | 27.9 | 62.6 | 17.5
Mn-Na2WO4/SiO2 | Mn | 2 | None | None | Na2WO4 | 5 | SiO2 | mixed slurry | 800 | 10 | 10 | 243 | 2.6 | 840 | 2.7 | 10000 | 3 | 80 | 12 | 30.4 | 64.2 | 19.7
Mn-Na2WO4/SiO2 | Mn | 2 | None | None | Na2WO4 | 5 | SiO2 | mixed slurry | 800 | 10 | 10 | 243 | 2.6 | 850 | 2.7 | 10000 | 3 | 80 | 12 | 29.8 | 63.6 | 19
Mn-Na2WO4/SiO2 | Mn | 2 | None | None | Na2WO4 | 5 | SiO2 | mixed slurry | 800 | 10 | 10 | 243 | 2.6 | 860 | 2.7 | 10000 | 3 | 80 | 12 | 29.3 | 63.5 | 18.5
Mn-Na2WO4/SiO2 | Mn | 2 | None | None | Na2WO4 | 5 | SiO2 | mixed slurry | 800 | 10 | 10 | 243 | 2.6 | 870 | 2.7 | 10000 | 3 | 80 | 12 | 29.4 | 63.3 | 18.5
Mn-Na2WO4/SiO2 | Mn | 2 | None | None | Na2WO4 | 5 | SiO2 | mixed slurry | 800 | 10 | 10 | 243 | 2.6 | 720 | 2.7 | 10000 | 3 | 80 | 12 | 10.6 | 29.2 | 3.37
Mn-Na2WO4/SiO2 | Mn | 2 | None | None | Na2WO4 | 5 | SiO2 | mixed slurry | 800 | 10 | 10 | 243 | 2.6 | 740 | 2.7 | 10000 | 3 | 80 | 12 | 12.7 | 33.8 | 4.56
Mn-Na2WO4/SiO2 | Mn | 2 | None | None | Na2WO4 | 5 | SiO2 | mixed slurry | 800 | 10 | 10 | 243 | 2.6 | 760 | 2.7 | 10000 | 3 | 80 | 12 | 15.3 | 43.1 | 6.8
Mn-Na2WO4/SiO2 | Mn | 2 | None | None | Na2WO4 | 5 | SiO2 | mixed slurry | 800 | 10 | 10 | 243 | 2.6 | 780 | 2.7 | 10000 | 3 | 80 | 12 | 19 | 49.8 | 9.78
Mn-Na2WO4/SiO2 | Mn | 2 | None | None | Na2WO4 | 5 | SiO2 | mixed slurry | 800 | 10 | 10 | 243 | 2.6 | 800 | 2.7 | 10000 | 3 | 80 | 12 | 22.9 | 54.9 | 12.8
Mn-Na2WO4/SiO2 | Mn | 2 | None | None | Na2WO4 | 5 | SiO2 | mixed slurry | 800 | 10 | 10 | 243 | 2.6 | 820 | 2.7 | 10000 | 3 | 80 | 12 | 27.7 | 62.2 | 17.8
Mn-Na2WO4/SiO2 | Mn | 2 | None | None | Na2WO4 | 5 | SiO2 | mixed slurry | 800 | 10 | 10 | 243 | 2.6 | 840 | 2.7 | 10000 | 3 | 80 | 12 | 30.3 | 63.9 | 19.9
Mn-Na2WO4/SiO2 | Mn | 2 | None | None | Na2WO4 | 5 | SiO2 | mixed slurry | 800 | 10 | 10 | 243 | 2.6 | 860 | 2.7 | 10000 | 3 | 80 | 12 | 29 | 63.1 | 19
LaAlO3 | LaAlO3 | 26 | None | None | None | None | Non | sol-gel | 950 | 2 | 5 | 20 | 3.3 | 500 | 1 | 10000 | 4 | 200 | 10 | 1.83 | 2.05 | 0
LaAlO3 | LaAlO3 | 26 | None | None | None | None | Non | sol-gel | 950 | 2 | 5 | 20 | 3.3 | 550 | 1 | 10000 | 4 | 200 | 10 | 14.1 | 7.79 | 1.11
LaAlO3 | LaAlO3 | 26 | None | None | None | None | Non | sol-gel | 950 | 2 | 5 | 20 | 3.3 | 600 | 1 | 10000 | 4 | 200 | 10 | 21.1 | 22.8 | 4.78
LaAlO3 | LaAlO3 | 26 | None | None | None | None | Non | sol-gel | 950 | 2 | 5 | 20 | 3.3 | 650 | 1 | 10000 | 4 | 200 | 10 | 22.4 | 34 | 7.61
LaAlO3 | LaAlO3 | 26 | None | None | None | None | Non | sol-gel | 950 | 2 | 5 | 20 | 3.3 | 700 | 1 | 10000 | 4 | 200 | 10 | 22.7 | 38.7 | 8.7
LaAlO3 | LaAlO3 | 26 | None | None | None | None | Non | sol-gel | 950 | 2 | 5 | 20 | 3.3 | 750 | 1 | 10000 | 4 | 200 | 10 | 24.1 | 41.7 | 10
LaAlO3 | LaAlO3 | 26 | None | None | None | None | Non | sol-gel | 950 | 2 | 5 | 20 | 3.3 | 800 | 1 | 10000 | 4 | 200 | 10 | 24.5 | 41.2 | 10
LaFeO3 | LaFeO3 | 28 | None | None | None | None | Non | sol-gel | 950 | 2 | 5 | 20 | 3.3 | 500 | 1 | 10000 | 4 | 200 | 10 | 15.2 | 0 | 0.347
LaFeO3 | LaFeO3 | 28 | None | None | None | None | Non | sol-gel | 950 | 2 | 5 | 20 | 3.3 | 550 | 1 | 10000 | 4 | 200 | 10 | 15.3 | 4.26 | 0.685
LaFeO3 | LaFeO3 | 28 | None | None | None | None | Non | sol-gel | 950 | 2 | 5 | 20 | 3.3 | 600 | 1 | 10000 | 4 | 200 | 10 | 16.6 | 7.57 | 1.28
LaFeO3 | LaFeO3 | 28 | None | None | None | None | Non | sol-gel | 950 | 2 | 5 | 20 | 3.3 | 650 | 1 | 10000 | 4 | 200 | 10 | 17 | 11.7 | 2
LaFeO3 | LaFeO3 | 28 | None | None | None | None | Non | sol-gel | 950 | 2 | 5 | 20 | 3.3 | 700 | 1 | 10000 | 4 | 200 | 10 | 17.6 | 15.9 | 2.8
LaFeO3 | LaFeO3 | 28 | None | None | None | None | Non | sol-gel | 950 | 2 | 5 | 20 | 3.3 | 750 | 1 | 10000 | 4 | 200 | 10 | 17.6 | 18.7 | 3.28
LaFeO3 | LaFeO3 | 28 | None | None | None | None | Non | sol-gel | 950 | 2 | 5 | 20 | 3.3 | 800 | 1 | 10000 | 4 | 200 | 10 | 18.3 | 17.8 | 3.26
LaNiO3 | LaNiO3 | 33 | None | None | None | None | Non | sol-gel | 950 | 2 | 5 | 20 | 3.3 | 500 | 1 | 10000 | 4 | 200 | 10 | 15.5 | 0 | 0.079
LaNiO3 | LaNiO3 | 33 | None | None | None | None | Non | sol-gel | 950 | 2 | 5 | 20 | 3.3 | 550 | 1 | 10000 | 4 | 200 | 10 | 15 | 0 | 0.061
LaNiO3 | LaNiO3 | 33 | None | None | None | None | Non | sol-gel | 950 | 2 | 5 | 20 | 3.3 | 600 | 1 | 10000 | 4 | 200 | 10 | 15.6 | 0.3 | 0.063
LaNiO3 | LaNiO3 | 33 | None | None | None | None | Non | sol-gel | 950 | 2 | 5 | 20 | 3.3 | 650 | 1 | 10000 | 4 | 200 | 10 | 14.4 | 0.33 | 0.0994
LaNiO3 | LaNiO3 | 33 | None | None | None | None | Non | sol-gel | 950 | 2 | 5 | 20 | 3.3 | 700 | 1 | 10000 | 4 | 200 | 10 | 14.6 | 1.91 | 0.273
Mn-W-Ti/SiC | Mn | 5.5 | W-Ti | 12.8 | None | None | SiC | incipient wetness impregnation | 800 | 2 | 2 | 8 | 14 | 800 | 0.1 | 4000 | 5 | 100 | 10 | 25.1 | 69 | 17.3
Mn-W-Ti/SiC | Mn | 5.5 | W-Ti | 12.8 | None | None | SiC | incipient wetness impregnation | 800 | 2 | 2 | 8 | 14 | 800 | 0.1 | 5000 | 5 | 100 | 10 | 24.1 | 67.1 | 16.2
Mn-W-Ti/SiC | Mn | 5.5 | W-Ti | 12.8 | None | None | SiC | incipient wetness impregnation | 800 | 2 | 2 | 8 | 14 | 800 | 0.1 | 6000 | 5 | 100 | 10 | 24.5 | 66.6 | 16.3
Mn-W-Ti/SiC | Mn | 5.5 | W-Ti | 12.8 | None | None | SiC | incipient wetness impregnation | 800 | 2 | 2 | 8 | 14 | 800 | 0.1 | 7000 | 5 | 100 | 10 | 24.5 | 66.2 | 16.2
Mn2O3-Na2WO4/TiO2 | Mn2O3 | 2.2 | None | None | Na2WO4 | 5.1 | TiO2 | dip-coating | 800 | 2 | 2 | 35 | 13.7 | 800 | 0.1 | 4000 | 5 | 100 | 2 | 24.8 | 68 | 16.9
Mn2O3-Na2WO4/TiO2 | Mn2O3 | 2.2 | None | None | Na2WO4 | 5.1 | TiO2 | dip-coating | 800 | 2 | 2 | 35 | 13.7 | 800 | 0.1 | 5000 | 5 | 100 | 2 | 24.5 | 67.5 | 16.5
Mn2O3-Na2WO4/TiO2 | Mn2O3 | 2.2 | None | None | Na2WO4 | 5.1 | TiO2 | dip-coating | 800 | 2 | 2 | 35 | 13.7 | 800 | 0.1 | 6000 | 5 | 100 | 2 | 24.6 | 66.8 | 16.4
Mn2O3-Na2WO4/TiO2 | Mn2O3 | 2.2 | None | None | Na2WO4 | 5.1 | TiO2 | dip-coating | 800 | 2 | 2 | 35 | 13.7 | 800 | 0.1 | 7000 | 5 | 100 | 2 | 24.3 | 66.3 | 16.1
Mn-W-Ti/SiC | Mn | 5.5 | W-Ti | 12.8 | None | None | SiC | incipient wetness impregnation | 800 | 2 | 2 | 8 | 14 | 800 | 0.1 | 4000 | 3.5 | 100 | 10 | 29.9 | 59 | 17.9
Mn-W-Ti/SiC | Mn | 5.5 | W-Ti | 12.8 | None | None | SiC | incipient wetness impregnation | 800 | 2 | 2 | 8 | 14 | 800 | 0.1 | 5000 | 4 | 100 | 10 | 28.5 | 62.4 | 17.9
Mn-W-Ti/SiC | Mn | 5.5 | W-Ti | 12.8 | None | None | SiC | incipient wetness impregnation | 800 | 2 | 2 | 8 | 14 | 800 | 0.1 | 6000 | 4.5 | 100 | 10 | 27 | 65.9 | 17.9
Mn-W-Ti/SiC | Mn | 5.5 | W-Ti | 12.8 | None | None | SiC | incipient wetness impregnation | 800 | 2 | 2 | 8 | 14 | 800 | 0.1 | 7000 | 5 | 100 | 10 | 25.7 | 69.5 | 17.9
Mn-W-Ti/SiC | Mn | 5.5 | W-Ti | 12.8 | None | None | SiC | incipient wetness impregnation | 800 | 2 | 2 | 8 | 14 | 800 | 0.1 | 4000 | 5.5 | 100 | 10 | 24.1 | 70.2 | 17
Mn-W-Ti/SiC | Mn | 5.5 | W-Ti | 12.8 | None | None | SiC | incipient wetness impregnation | 800 | 2 | 2 | 8 | 14 | 800 | 0.1 | 4000 | 6 | 100 | 10 | 22.7 | 70.9 | 16.2
Mn-W-Ti/SiC | Mn | 5.5 | W-Ti | 12.8 | None | None | SiC | incipient wetness impregnation | 800 | 2 | 2 | 8 | 14 | 800 | 0.1 | 4000 | 6.5 | 100 | 10 | 21.4 | 71.7 | 15.5
Mn-W-Ti/SiC | Mn | 5.5 | W-Ti | 12.8 | None | None | SiC | incipient wetness impregnation | 800 | 2 | 2 | 8 | 14 | 800 | 0.1 | 4000 | 7 | 100 | 10 | 19.3 | 72.2 | 13.8
Mn-W-Ti/SiC | Mn | 5.5 | W-Ti | 12.8 | None | None | SiC | incipient wetness impregnation | 800 | 2 | 2 | 8 | 14 | 800 | 0.1 | 4000 | 7.5 | 100 | 10 | 17.2 | 72.8 | 12.5
Mn-W-Ti/SiC | Mn | 5.5 | W-Ti | 12.8 | None | None | SiC | incipient wetness impregnation | 800 | 2 | 2 | 8 | 14 | 800 | 0.1 | 4000 | 8 | 100 | 10 | 14.8 | 73.5 | 11
Mn-W-Ti/SiC | Mn | 5.5 | W-Ti | 12.8 | None | None | SiC | incipient wetness impregnation | 800 | 2 | 2 | 8 | 14 | 800 | 0.1 | 2000 | 5 | 100 | 10 | 26.9 | 63.3 | 17.2
Mn-W-Ti/SiC | Mn | 5.5 | W-Ti | 12.8 | None | None | SiC | incipient wetness impregnation | 800 | 2 | 2 | 8 | 14 | 800 | 0.1 | 2500 | 5 | 100 | 10 | 26.4 | 65.4 | 17.3
Mn-W-Ti/SiC | Mn | 5.5 | W-Ti | 12.8 | None | None | SiC | incipient wetness impregnation | 800 | 2 | 2 | 8 | 14 | 800 | 0.1 | 3000 | 5 | 100 | 10 | 26 | 67.5 | 17.8
Mn-W-Ti/SiC | Mn | 5.5 | W-Ti | 12.8 | None | None | SiC | incipient wetness impregnation | 800 | 2 | 2 | 8 | 14 | 800 | 0.1 | 3500 | 5 | 100 | 10 | 25.8 | 68.4 | 17.7
Mn-W-Ti/SiC | Mn | 5.5 | W-Ti | 12.8 | None | None | SiC | incipient wetness impregnation | 800 | 2 | 2 | 8 | 14 | 800 | 0.1 | 4000 | 5 | 100 | 10 | 25.6 | 69.4 | 17.6
Mn-W-Ti/SiC | Mn | 5.5 | W-Ti | 12.8 | None | None | SiC | incipient wetness impregnation | 800 | 2 | 2 | 8 | 14 | 800 | 0.1 | 4500 | 5 | 100 | 10 | 24.9 | 68.1 | 17.1
Mn-W-Ti/SiC | Mn | 5.5 | W-Ti | 12.8 | None | None | SiC | incipient wetness impregnation | 800 | 2 | 2 | 8 | 14 | 800 | 0.1 | 5000 | 5 | 100 | 10 | 24.3 | 67.1 | 16.1
Mn-W-Ti/SiC | Mn | 5.5 | W-Ti | 12.8 | None | None | SiC | incipient wetness impregnation | 800 | 2 | 2 | 8 | 14 | 800 | 0.1 | 5500 | 5 | 100 | 10 | 24.4 | 66.8 | 16.2
Mn-W-Ti/SiC | Mn | 5.5 | W-Ti | 12.8 | None | None | SiC | incipient wetness impregnation | 800 | 2 | 2 | 8 | 14 | 800 | 0.1 | 6000 | 5 | 100 | 10 | 24.5 | 66.4 | 16.3
Mn-W-Ti/SiC | Mn | 5.5 | W-Ti | 12.8 | None | None | SiC | incipient wetness impregnation | 800 | 2 | 2 | 8 | 14 | 800 | 0.1 | 6500 | 5 | 100 | 10 | 24.3 | 65.9 | 16
Mn-W-Ti/SiC | Mn | 5.5 | W-Ti | 12.8 | None | None | SiC | incipient wetness impregnation | 800 | 2 | 2 | 8 | 14 | 800 | 0.1 | 7000 | 5 | 100 | 10 | 24.3 | 65.4 | 15.9
Mn-W-Ti/SiC | Mn | 5.5 | W-Ti | 12.8 | None | None | SiC | incipient wetness impregnation | 800 | 2 | 2 | 8 | 14 | 800 | 0.1 | 7500 | 5 | 100 | 10 | 23.5 | 64.9 | 15.3
Mn-W-Ti/SiC | Mn | 5.5 | W-Ti | 12.8 | None | None | SiC | incipient wetness impregnation | 800 | 2 | 2 | 8 | 14 | 800 | 0.1 | 8000 | 5 | 100 | 10 | 22.9 | 64.2 | 14.9
Mn-W-Ti/SiC | Mn | 5.5 | W-Ti | 12.8 | None | None | SiC | incipient wetness impregnation | 800 | 2 | 2 | 8 | 14 | 700 | 0.1 | 4000 | 5 | 100 | 10 | 5.16 | 35.4 | 1.91
Mn-W-Ti/SiC | Mn | 5.5 | W-Ti | 12.8 | None | None | SiC | incipient wetness impregnation | 800 | 2 | 2 | 8 | 14 | 710 | 0.1 | 4000 | 5 | 100 | 10 | 7.1 | 41.4 | 2.97
Mn-W-Ti/SiC | Mn | 5.5 | W-Ti | 12.8 | None | None | SiC | incipient wetness impregnation | 800 | 2 | 2 | 8 | 14 | 720 | 0.1 | 4000 | 5 | 100 | 10 | 9.16 | 47.9 | 4.73
Mn-W-Ti/SiC | Mn | 5.5 | W-Ti | 12.8 | None | None | SiC | incipient wetness impregnation | 800 | 2 | 2 | 8 | 14 | 730 | 0.1 | 4000 | 5 | 100 | 10 | 11.3 | 50.9 | 5.96
Mn-W-Ti/SiC | Mn | 5.5 | W-Ti | 12.8 | None | None | SiC | incipient wetness impregnation | 800 | 2 | 2 | 8 | 14 | 740 | 0.1 | 4000 | 5 | 100 | 10 | 13.4 | 53.7 | 7.26
Mn-W-Ti/SiC | Mn | 5.5 | W-Ti | 12.8 | None | None | SiC | incipient wetness impregnation | 800 | 2 | 2 | 8 | 14 | 750 | 0.1 | 4000 | 5 | 100 | 10 | 15.6 | 56.7 | 9.08
Mn-W-Ti/SiC | Mn | 5.5 | W-Ti | 12.8 | None | None | SiC | incipient wetness impregnation | 800 | 2 | 2 | 8 | 14 | 760 | 0.1 | 4000 | 5 | 100 | 10 | 18.8 | 60.5 | 11.4
Mn-W-Ti/SiC | Mn | 5.5 | W-Ti | 12.8 | None | None | SiC | incipient wetness impregnation | 800 | 2 | 2 | 8 | 14 | 770 | 0.1 | 4000 | 5 | 100 | 10 | 21.8 | 64.5 | 14.2
Mn-W-Ti/SiC | Mn | 5.5 | W-Ti | 12.8 | None | None | SiC | incipient wetness impregnation | 800 | 2 | 2 | 8 | 14 | 780 | 0.1 | 4000 | 5 | 100 | 10 | 24.9 | 68.5 | 17.1
Mn-W-Ti/SiC | Mn | 5.5 | W-Ti | 12.8 | None | None | SiC | incipient wetness impregnation | 800 | 2 | 2 | 8 | 14 | 790 | 0.1 | 4000 | 5 | 100 | 10 | 25.2 | 69 | 17.4
Mn-W-Ti/SiC | Mn | 5.5 | W-Ti | 12.8 | None | None | SiC | incipient wetness impregnation | 800 | 2 | 2 | 8 | 14 | 800 | 0.1 | 4000 | 5 | 100 | 10 | 25.5 | 69.3 | 17.7
Mn2O3-Na2WO4/TiO2 | Mn | 2.2 | None | None | Na2WO4 | 5.1 | TiO2 | dip-coating | 800 | 2 | 2 | 35 | 13.7 | 800 | 0.1 | 20000 | 5 | 100 | 2 | 16.2 | 74.4 | 12.4
Mn2O3-Na2WO4/TiO2 | Mn | 2.2 | None | None | Na2WO4 | 5.1 | TiO2 | dip-coating | 800 | 2 | 2 | 35 | 13.7 | 800 | 0.1 | 20000 | 5 | 100 | 2 | 16.7 | 73.7 | 12.4
Mn2O3-Na2WO4/TiO2 | Mn | 2.2 | None | None | Na2WO4 | 5.1 | TiO2 | dip-coating | 800 | 2 | 2 | 35 | 13.7 | 800 | 0.1 | 20000 | 5 | 100 | 2 | 17.1 | 73.1 | 12.7
Mn2O3-Na2WO4/TiO2 | Mn | 2.2 | None | None | Na2WO4 | 5.1 | TiO2 | dip-coating | 800 | 2 | 2 | 35 | 13.7 | 800 | 0.1 | 20000 | 5 | 100 | 2 | 18 | 72.3 | 12.9
Mn2O3-Na2WO4/TiO2 | Mn | 2.2 | None | None | Na2WO4 | 5.1 | TiO2 | dip-coating | 800 | 2 | 2 | 35 | 13.7 | 800 | 0.1 | 20000 | 5 | 100 | 2 | 18.3 | 71.8 | 13.2
Mn2O3-Na2WO4/TiO2 | Mn | 2.2 | None | None | Na2WO4 | 5.1 | TiO2 | dip-coating | 800 | 2 | 2 | 35 | 13.7 | 800 | 0.1 | 20000 | 5 | 100 | 2 | 17.9 | 70.4 | 12.6
Mn2O3-Na2WO4/TiO2 | Mn | 2.2 | None | None | Na2WO4 | 5.1 | TiO2 | dip-coating | 800 | 2 | 2 | 35 | 13.7 | 800 | 0.1 | 20000 | 5 | 100 | 2 | 17.6 | 69.3 | 12.1
Mn2O3-Na2WO4/TiO2 | Mn | 2.2 | None | None | Na2WO4 | 5.1 | TiO2 | dip-coating | 800 | 2 | 2 | 35 | 13.7 | 800 | 0.1 | 20000 | 5 | 100 | 2 | 17.4 | 68.3 | 11.9
Mn2O3-Na2WO4/TiO2 | Mn | 2.2 | None | None | Na2WO4 | 5.1 | TiO2 | dip-coating | 800 | 2 | 2 | 35 | 13.7 | 800 | 0.1 | 20000 | 5 | 100 | 2 | 17 | 66.6 | 11.3
Mn2O3-Na2WO4/TiO2 | Mn | 2.2 | None | None | Na2WO4 | 5.1 | TiO2 | dip-coating | 800 | 2 | 2 | 35 | 13.7 | 800 | 0.1 | 10000 | 5 | 100 | 2 | 17.8 | 67.8 | 12.2
Mn2O3-Na2WO4/TiO2 | Mn | 2.2 | None | None | Na2WO4 | 5.1 | TiO2 | dip-coating | 800 | 2 | 2 | 35 | 13.7 | 800 | 0.1 | 15000 | 5 | 100 | 2 | 18.1 | 69.8 | 12.5
Mn2O3-Na2WO4/TiO2 | Mn | 2.2 | None | None | Na2WO4 | 5.1 | TiO2 | dip-coating | 800 | 2 | 2 | 35 | 13.7 | 800 | 0.1 | 20000 | 5 | 100 | 2 | 18.2 | 71.8 | 13
Mn2O3-Na2WO4/TiO2 | Mn | 2.2 | None | None | Na2WO4 | 5.1 | TiO2 | dip-coating | 800 | 2 | 2 | 35 | 13.7 | 800 | 0.1 | 25000 | 5 | 100 | 2 | 16.6 | 70.7 | 11.6
Mn2O3-Na2WO4/TiO2 | Mn | 2.2 | None | None | Na2WO4 | 5.1 | TiO2 | dip-coating | 800 | 2 | 2 | 35 | 13.7 | 800 | 0.1 | 30000 | 5 | 100 | 2 | 15.2 | 69.8 | 10.6
Mn2O3-Na2WO4/TiO2 | Mn | 2.2 | None | None | Na2WO4 | 5.1 | TiO2 | dip-coating | 800 | 2 | 2 | 35 | 13.7 | 800 | 0.1 | 35000 | 5 | 100 | 2 | 11.8 | 67 | 7.77
Mn2O3-Na2WO4/TiO2 | Mn | 2.2 | None | None | Na2WO4 | 5.1 | TiO2 | dip-coating | 800 | 2 | 2 | 35 | 13.7 | 800 | 0.1 | 40000 | 5 | 100 | 2 | 8.33 | 64.5 | 5.28
Mn2O3-Na2WO4/TiO2 | Mn | 2.2 | None | None | Na2WO4 | 5.1 | TiO2 | dip-coating | 800 | 2 | 2 | 35 | 13.7 | 800 | 0.35 | 20000 | 4.5 | 100 | 2 | 20.5 | 66.8 | 13.8
Mn2O3-Na2WO4/TiO2 | Mn | 2.2 | None | None | Na2WO4 | 5.1 | TiO2 | dip-coating | 800 | 2 | 2 | 35 | 13.7 | 800 | 0.35 | 20000 | 5 | 100 | 2 | 19.8 | 68 | 13.4
Mn2O3-Na2WO4/TiO2 | Mn | 2.2 | None | None | Na2WO4 | 5.1 | TiO2 | dip-coating | 800 | 2 | 2 | 35 | 13.7 | 800 | 0.35 | 20000 | 5.5 | 100 | 2 | 19.4 | 69.3 | 13.3
Mn2O3-Na2WO4/TiO2 | Mn | 2.2 | None | None | Na2WO4 | 5.1 | TiO2 | dip-coating | 800 | 2 | 2 | 35 | 13.7 | 800 | 0.35 | 20000 | 6 | 100 | 2 | 18.7 | 70.6 | 13.1
Mn2O3-Na2WO4/TiO2 | Mn | 2.2 | None | None | Na2WO4 | 5.1 | TiO2 | dip-coating | 800 | 2 | 2 | 35 | 13.7 | 800 | 0.35 | 20000 | 6.5 | 100 | 2 | 18.1 | 71.8 | 13.1
Mn2O3-Na2WO4/TiO2 | Mn | 2.2 | None | None | Na2WO4 | 5.1 | TiO2 | dip-coating | 800 | 2 | 2 | 35 | 13.7 | 800 | 0.35 | 20000 | 7 | 100 | 2 | 17.4 | 72.3 | 12.6
Mn2O3-Na2WO4/TiO2 | Mn | 2.2 | None | None | Na2WO4 | 5.1 | TiO2 | dip-coating | 800 | 2 | 2 | 35 | 13.7 | 800 | 0.35 | 20000 | 7.5 | 100 | 2 | 16.8 | 72.9 | 12.3
Mn2O3-Na2WO4/TiO2 | Mn | 2.2 | None | None | Na2WO4 | 5.1 | TiO2 | dip-coating | 800 | 2 | 2 | 35 | 13.7 | 800 | 0.35 | 20000 | 8 | 100 | 2 | 16.2 | 73.4 | 11.9
Mn2O3-Na2WO4/TiO2 | Mn | 2.2 | None | None | Na2WO4 | 5.1 | TiO2 | dip-coating | 800 | 2 | 2 | 35 | 13.7 | 800 | 0.35 | 20000 | 8.5 | 100 | 2 | 15.6 | 73.8 | 11.4
Mn2O3-Na2WO4/TiO2 | Mn | 2.2 | None | None | Na2WO4 | 5.1 | TiO2 | dip-coating | 800 | 2 | 2 | 35 | 13.7 | 800 | 0.35 | 20000 | 9 | 100 | 2 | 14.9 | 74.3 | 11.2
Mn2O3-Na2WO4/TiO2 | Mn | 2.2 | None | None | Na2WO4 | 5.1 | TiO2 | dip-coating | 800 | 2 | 2 | 35 | 13.7 | 800 | 0.35 | 20000 | 9.5 | 100 | 2 | 14.4 | 74.9 | 10.8
La2O3-PVP | La2O3 | 12 |  |  |  |  | La2O3 | hydrothermal | 750 | 5 | 2 | 85 | 11.5 | 300 | 1 | 10000 | 4 | 80 | 10 | 1.45 | 13.6 | 0
La2O3-PVP | La2O3 | 12 |  |  |  |  | La2O3 | hydrothermal | 750 | 5 | 2 | 85 | 11.5 | 350 | 1 | 10000 | 4 | 80 | 10 | 6.03 | 19 | 1.4
La2O3-PVP | La2O3 | 12 |  |  |  |  | La2O3 | hydrothermal | 750 | 5 | 2 | 85 | 11.5 | 400 | 1 | 10000 | 4 | 80 | 10 | 11 | 24.7 | 2.75
La2O3-PVP | La2O3 | 12 |  |  |  |  | La2O3 | hydrothermal | 750 | 5 | 2 | 85 | 11.5 | 450 | 1 | 10000 | 4 | 80 | 10 | 13.5 | 27.7 | 3.81
La2O3-PVP | La2O3 | 12 |  |  |  |  | La2O3 | hydrothermal | 750 | 5 | 2 | 85 | 11.5 | 500 | 1 | 10000 | 4 | 80 | 10 | 15.8 | 30.6 | 4.9
La2O3-PVP | La2O3 | 12 |  |  |  |  | La2O3 | hydrothermal | 750 | 5 | 2 | 85 | 11.5 | 550 | 1 | 10000 | 4 | 80 | 10 | 18.3 | 34.7 | 6.26
La2O3-PVP | La2O3 | 12 |  |  |  |  | La2O3 | hydrothermal | 750 | 5 | 2 | 85 | 11.5 | 600 | 1 | 10000 | 4 | 80 | 10 | 20.7 | 40.3 | 8.26
La2O3-PVP | La2O3 | 12 |  |  |  |  | La2O3 | hydrothermal | 750 | 5 | 2 | 85 | 11.5 | 650 | 1 | 10000 | 4 | 80 | 10 | 21.1 | 42 | 8.79
La2O3-PVP | La2O3 | 12 |  |  |  |  | La2O3 | hydrothermal | 750 | 5 | 2 | 85 | 11.5 | 700 | 1 | 10000 | 4 | 80 | 10 | 21.4 | 43.4 | 9.28
La2O3-PVP | La2O3 | 12 |  |  |  |  | La2O3 | hydrothermal | 750 | 5 | 2 | 85 | 11.5 | 750 | 1 | 10000 | 4 | 80 | 10 | 21 | 41 | 8.54
La2O3-PVP | La2O3 | 12 |  |  |  |  | La2O3 | hydrothermal | 750 | 5 | 2 | 85 | 11.5 | 800 | 1 | 10000 | 4 | 80 | 10 | 20.6 | 38.5 | 7.89
La2O3 | La2O3 | 100 |  |  |  |  | La2O3 | hydrothermal | 750 | 5 | 2 | 85 | 14.8 | 300 | 1 | 10000 | 4 | 80 | 10 | 0.888 | 7.05 | 0
La2O3 | La2O3 | 100 |  |  |  |  | La2O3 | hydrothermal | 750 | 5 | 2 | 85 | 14.8 | 350 | 1 | 10000 | 4 | 80 | 10 | 4.35 | 9.93 | 0.565
La2O3 | La2O3 | 100 |  |  |  |  | La2O3 | hydrothermal | 750 | 5 | 2 | 85 | 14.8 | 400 | 1 | 10000 | 4 | 80 | 10 | 7.83 | 13 | 1
La2O3 | La2O3 | 100 |  |  |  |  | La2O3 | hydrothermal | 750 | 5 | 2 | 85 | 14.8 | 450 | 1 | 10000 | 4 | 80 | 10 | 10.4 | 16.3 | 1.75
La2O3 | La2O3 | 100 |  |  |  |  | La2O3 | hydrothermal | 750 | 5 | 2 | 85 | 14.8 | 500 | 1 | 10000 | 4 | 80 | 10 | 13 | 19.7 | 2.52
La2O3 | La2O3 | 100 |  |  |  |  | La2O3 | hydrothermal | 750 | 5 | 2 | 85 | 14.8 | 550 | 1 | 10000 | 4 | 80 | 10 | 15.3 | 22.2 | 3.41
La2O3 | La2O3 | 100 |  |  |  |  | La2O3 | hydrothermal | 750 | 5 | 2 | 85 | 14.8 | 600 | 1 | 10000 | 4 | 80 | 10 | 17.5 | 24.9 | 4.4
La2O3 | La2O3 | 100 |  |  |  |  | La2O3 | hydrothermal | 750 | 5 | 2 | 85 | 14.8 | 650 | 1 | 10000 | 4 | 80 | 10 | 19 | 30.9 | 5.83
La2O3 | La2O3 | 100 |  |  |  |  | La2O3 | hydrothermal | 750 | 5 | 2 | 85 | 14.8 | 700 | 1 | 10000 | 4 | 80 | 10 | 19.9 | 38.7 | 7.67
La2O3 | La2O3 | 100 |  |  |  |  | La2O3 | hydrothermal | 750 | 5 | 2 | 85 | 14.8 | 750 | 1 | 10000 | 4 | 80 | 10 | 18.7 | 37.1 | 6.95
La2O3 | La2O3 | 100 |  |  |  |  | La2O3 | hydrothermal | 750 | 5 | 2 | 85 | 14.8 | 800 | 1 | 10000 | 4 | 80 | 10 | 17.4 | 33.8 | 6.35
La2O3-CTAB | La2O3 | 12 |  |  |  |  | La2O3 | hydrothermal | 750 | 5 | 2 | 85 | 10.9 | 300 | 1 | 10000 | 4 | 80 | 10 | 0 | 0 | 0
La2O3-CTAB | La2O3 | 12 |  |  |  |  | La2O3 | hydrothermal | 750 | 5 | 2 | 85 | 10.9 | 350 | 1 | 10000 | 4 | 80 | 10 | 0.868 | 1.45 | 0.07
La2O3-CTAB | La2O3 | 12 |  |  |  |  | La2O3 | hydrothermal | 750 | 5 | 2 | 85 | 10.9 | 400 | 1 | 10000 | 4 | 80 | 10 | 1.89 | 3.06 | 0.122
La2O3-CTAB | La2O3 | 12 |  |  |  |  | La2O3 | hydrothermal | 750 | 5 | 2 | 85 | 10.9 | 450 | 1 | 10000 | 4 | 80 | 10 | 4.32 | 4.31 | 0.248
La2O3-CTAB | La2O3 | 12 |  |  |  |  | La2O3 | hydrothermal | 750 | 5 | 2 | 85 | 10.9 | 500 | 1 | 10000 | 4 | 80 | 10 | 6.8 | 5.41 | 0.388
La2O3-CTAB | La2O3 | 12 |  |  |  |  | La2O3 | hydrothermal | 750 | 5 | 2 | 85 | 10.9 | 550 | 1 | 10000 | 4 | 80 | 10 | 10.8 | 14 | 1.73
La2O3-CTAB | La2O3 | 12 |  |  |  |  | La2O3 | hydrothermal | 750 | 5 | 2 | 85 | 10.9 | 600 | 1 | 10000 | 4 | 80 | 10 | 15 | 19.2 | 2.87
La2O3-CTAB | La2O3 | 12 |  |  |  |  | La2O3 | hydrothermal | 750 | 5 | 2 | 85 | 10.9 | 650 | 1 | 10000 | 4 | 80 | 10 | 17 | 22.9 | 3.88
La2O3-CTAB | La2O3 | 12 |  |  |  |  | La2O3 | hydrothermal | 750 | 5 | 2 | 85 | 10.9 | 700 | 1 | 10000 | 4 | 80 | 10 | 17.9 | 26.1 | 4.67
La2O3-CTAB | La2O3 | 12 |  |  |  |  | La2O3 | hydrothermal | 750 | 5 | 2 | 85 | 10.9 | 750 | 1 | 10000 | 4 | 80 | 10 | 18.5 | 29 | 5.41
La2O3-CTAB | La2O3 | 12 |  |  |  |  | La2O3 | hydrothermal | 750 | 5 | 2 | 85 | 10.9 | 800 | 1 | 10000 | 4 | 80 | 10 | 18.9 | 27.4 | 4.66
La2O3 | La2O3 | 100 |  |  |  |  | La2O3 | hydrothermal | 850 | 10 | 2 | 120 | 10 | 550 | 0.1 | 3000 | 4 | 100 | 12 | 0.302 | 0.17 | 0
La2O3 | La2O3 | 100 |  |  |  |  | La2O3 | hydrothermal | 850 | 10 | 2 | 120 | 10 | 575 | 0.1 | 3000 | 4 | 100 | 12 | 5.03 | 1.39 | 0.998
La2O3 | La2O3 | 100 |  |  |  |  | La2O3 | hydrothermal | 850 | 10 | 2 | 120 | 10 | 600 | 0.1 | 3000 | 4 | 100 | 12 | 9.9 | 5.86 | 2.31
La2O3 | La2O3 | 100 |  |  |  |  | La2O3 | hydrothermal | 850 | 10 | 2 | 120 | 10 | 625 | 0.1 | 3000 | 4 | 100 | 12 | 14 | 15.2 | 4.67
La2O3 | La2O3 | 100 |  |  |  |  | La2O3 | hydrothermal | 850 | 10 | 2 | 120 | 10 | 650 | 0.1 | 3000 | 4 | 100 | 12 | 17.5 | 28.1 | 7.74
La2O3 | La2O3 | 100 |  |  |  |  | La2O3 | hydrothermal | 850 | 10 | 2 | 120 | 10 | 675 | 0.1 | 3000 | 4 | 100 | 12 | 19.6 | 38.7 | 9.27
La2O3 | La2O3 | 100 |  |  |  |  | La2O3 | hydrothermal | 850 | 10 | 2 | 120 | 10 | 700 | 0.1 | 3000 | 4 | 100 | 12 | 21.6 | 47.6 | 10.7
La2O3 | La2O3 | 100 |  |  |  |  | La2O3 | hydrothermal | 850 | 10 | 2 | 120 | 10 | 725 | 0.1 | 3000 | 4 | 100 | 12 | 22.9 | 53.1 | 12.2
La2O3 | La2O3 | 100 |  |  |  |  | La2O3 | hydrothermal | 850 | 10 | 2 | 120 | 10 | 750 | 0.1 | 3000 | 4 | 100 | 12 | 24.1 | 56.3 | 13.6
La2O3/CeO2 | La2O3 | None | None | None | None | None | CeO2 | hydrothermal | 850 | 10 | 2 | 120 | 30 | 550 | 0.1 | 3000 | 4 | 100 | 12 | 19.3 | 21.7 | 4.42
La2O3/CeO2 | La2O3 | None | None | None | None | None | CeO2 | hydrothermal | 850 | 10 | 2 | 120 | 30 | 575 | 0.1 | 3000 | 4 | 100 | 12 | 21.3 | 38.1 | 8.54
La2O3/CeO2 | La2O3 | None | None | None | None | None | CeO2 | hydrothermal | 850 | 10 | 2 | 120 | 30 | 600 | 0.1 | 3000 | 4 | 100 | 12 | 23.4 | 51.6 | 12.7
La2O3/CeO2 | La2O3 | None | None | None | None | None | CeO2 | hydrothermal | 850 | 10 | 2 | 120 | 30 | 625 | 0.1 | 3000 | 4 | 100 | 12 | 25.7 | 59.8 | 15.5
La2O3/CeO2 | La2O3 | None | None | None | None | None | CeO2 | hydrothermal | 850 | 10 | 2 | 120 | 30 | 650 | 0.1 | 3000 | 4 | 100 | 12 | 27.4 | 64.2 | 18
La2O3/CeO2 | La2O3 | None | None | None | None | None | CeO2 | hydrothermal | 850 | 10 | 2 | 120 | 30 | 675 | 0.1 | 3000 | 4 | 100 | 12 | 28.2 | 67 | 18.8
La2O3/CeO2 | La2O3 | None | None | None | None | None | CeO2 | hydrothermal | 850 | 10 | 2 | 120 | 30 | 700 | 0.1 | 3000 | 4 | 100 | 12 | 28.3 | 68.5 | 19
La2O3/CeO2 | La2O3 | None | None | None | None | None | CeO2 | hydrothermal | 850 | 10 | 2 | 120 | 30 | 725 | 0.1 | 3000 | 4 | 100 | 12 | 28.4 | 69.6 | 19.3
La2O3/CeO2 | La2O3 | None | None | None | None | None | CeO2 | hydrothermal | 850 | 10 | 2 | 120 | 30 | 750 | 0.1 | 3000 | 4 | 100 | 12 | 28.6 | 70.5 | 19.2
La2O3/CeO2 | La2O3 | None | None | None | None | None | CeO2 | hydrothermal | 850 | 10 | 2 | 120 | 30 | 550 | 0.1 | 20000 | 4 | 100 | 12 | 15.5 | 34.8 | 5.89
La2O3/CeO2 | La2O3 | None | None | None | None | None | CeO2 | hydrothermal | 850 | 10 | 2 | 120 | 30 | 575 | 0.1 | 20000 | 4 | 100 | 12 | 17.7 | 39.8 | 8.16
La2O3/CeO2 | La2O3 | None | None | None | None | None | CeO2 | hydrothermal | 850 | 10 | 2 | 120 | 30 | 600 | 0.1 | 20000 | 4 | 100 | 12 | 19 | 44.6 | 10.7
La2O3/CeO2 | La2O3 | None | None | None | None | None | CeO2 | hydrothermal | 850 | 10 | 2 | 120 | 30 | 625 | 0.1 | 20000 | 4 | 100 | 12 | 20 | 49.4 | 13.1
La2O3/CeO2 | La2O3 | None | None | None | None | None | CeO2 | hydrothermal | 850 | 10 | 2 | 120 | 30 | 650 | 0.1 | 20000 | 4 | 100 | 12 | 20.9 | 53.4 | 15.1
La2O3/CeO2 | La2O3 | None | None | None | None | None | CeO2 | hydrothermal | 850 | 10 | 2 | 120 | 30 | 675 | 0.1 | 20000 | 4 | 100 | 12 | 21.7 | 56.6 | 16.6
La2O3/CeO2 | La2O3 | None | None | None | None | None | CeO2 | hydrothermal | 850 | 10 | 2 | 120 | 30 | 700 | 0.1 | 20000 | 4 | 100 | 12 | 22.4 | 59.2 | 17.8
La2O3/CeO2 | La2O3 | None | None | None | None | None | CeO2 | hydrothermal | 850 | 10 | 2 | 120 | 30 | 725 | 0.1 | 20000 | 4 | 100 | 12 | 22.9 | 61.1 | 19.2
La2O3/CeO2 | La2O3 | None | None | None | None | None | CeO2 | hydrothermal | 850 | 10 | 2 | 120 | 30 | 750 | 0.1 | 20000 | 4 | 100 | 12 | 23.3 | 62.4 | 20.4
La2O3/CeO2 | La2O3 | None | None | None | None | None | CeO2 | hydrothermal | 850 | 10 | 2 | 120 | 30 | 750 | 0.1 | 5000 | 4 | 100 | 12 | 10.8 | 56.2 | 14.1
La2O3/CeO2 | La2O3 | None | None | None | None | None | CeO2 | hydrothermal | 850 | 10 | 2 | 120 | 30 | 750 | 0.1 | 10000 | 4 | 100 | 12 | 10.5 | 57 | 13.4
La2O3/CeO2 | La2O3 | None | None | None | None | None | CeO2 | hydrothermal | 850 | 10 | 2 | 120 | 30 | 750 | 0.1 | 15000 | 4 | 100 | 12 | 9.75 | 56.8 | 12.3
La2O3/CeO2 | La2O3 | None | None | None | None | None | CeO2 | hydrothermal | 850 | 10 | 2 | 120 | 30 | 750 | 0.1 | 20000 | 4 | 100 | 12 | 9 | 57 | 11.3
La2O3/CeO2 | La2O3 | None | None | None | None | None | CeO2 | hydrothermal | 850 | 10 | 2 | 120 | 30 | 750 | 0.1 | 25000 | 4 | 100 | 12 | 8.17 | 57.4 | 10.4
La2O3/CeO2 | La2O3 | None | None | None | None | None | CeO2 | hydrothermal | 850 | 10 | 2 | 120 | 30 | 750 | 0.1 | 30000 | 4 | 100 | 12 | 7.38 | 57.2 | 9.19
La2O3/CeO2 | La2O3 | None | None | None | None | None | CeO2 | hydrothermal | 850 | 10 | 2 | 120 | 30 | 750 | 0.1 | 35000 | 4 | 100 | 12 | 6.74 | 57.6 | 8.57
La2O3/CeO2 | La2O3 | None | None | None | None | None | CeO2 | hydrothermal | 850 | 10 | 2 | 120 | 30 | 750 | 0.1 | 40000 | 4 | 100 | 12 | 6.12 | 57.8 | 7.78
La2O3/CeO2 | La2O3 | None | None | None | None | None | CeO2 | hydrothermal | 850 | 10 | 2 | 120 | 30 | 750 | 0.1 | 40000 | 4 | 100 | 12 | 22.8 | 41.8 | 15.8
La2O3/CeO2 | La2O3 | None | None | None | None | None | CeO2 | hydrothermal | 850 | 10 | 2 | 120 | 30 | 750 | 0.1 | 40000 | 4 | 100 | 12 | 19.2 | 48.3 | 17.9
La2O3/CeO2 | La2O3 | None | None | None | None | None | CeO2 | hydrothermal | 850 | 10 | 2 | 120 | 30 | 750 | 0.1 | 40000 | 4 | 100 | 12 | 16.4 | 50.2 | 16.4
La2O3/CeO2 | La2O3 | None | None | None | None | None | CeO2 | hydrothermal | 850 | 10 | 2 | 120 | 30 | 750 | 0.1 | 40000 | 4 | 100 | 12 | 14.2 | 52.2 | 15.3
La2O3/CeO2 | La2O3 | None | None | None | None | None | CeO2 | hydrothermal | 850 | 10 | 2 | 120 | 30 | 750 | 0.1 | 40000 | 4 | 100 | 12 | 12.3 | 53.6 | 14.1
La2O3/CeO2 | La2O3 | None | None | None | None | None | CeO2 | hydrothermal | 850 | 10 | 2 | 120 | 30 | 750 | 0.1 | 40000 | 4 | 100 | 12 | 10.9 | 55.3 | 13.3
La2O3/CeO2 | La2O3 | None | None | None | None | None | CeO2 | hydrothermal | 850 | 10 | 2 | 120 | 30 | 750 | 0.1 | 40000 | 4 | 100 | 12 | 9.82 | 56.4 | 12.4
La2O3/CeO2 | La2O3 | None | None | None | None | None | CeO2 | hydrothermal | 850 | 10 | 2 | 120 | 30 | 750 | 0.1 | 40000 | 4 | 100 | 12 | 8.61 | 57.9 | 11.6
SrO/La2Zr2O7 | SrO | 12 | None | None | None | None | La2Zr2O7 | impregnation | 800 | 2 | 4 | 60 | 21 | 600 | 1 | 18000 | 4 | 80 | 12 | 31.3 | 51.2 | 14.4
SrO/La2Zr2O7 | SrO | 12 | None | None | None | None | La2Zr2O7 | impregnation | 800 | 2 | 4 | 60 | 30 | 600 | 1 | 18000 | 4 | 80 | 12 | 21.5 | 34 | 6.89
SrO/La2Zr2O7 | SrO | 12 | None | None | None | None | La2Zr2O7 | impregnation | 800 | 2 | 4 | 60 | 21 | 600 | 1 | 18000 | 2 | 80 | 12 | 43.1 | 50.3 | 22.2
SrO/La2Zr2O7 | SrO | 12 | None | None | None | None | La2Zr2O7 | impregnation | 800 | 2 | 4 | 60 | 21 | 600 | 1 | 18000 | 3 | 80 | 12 | 38.5 | 54.6 | 21.3
SrO/La2Zr2O7 | SrO | 12 | None | None | None | None | La2Zr2O7 | impregnation | 800 | 2 | 4 | 60 | 21 | 600 | 1 | 18000 | 4 | 80 | 12 | 35.2 | 57.8 | 20.4
SrO/La2Zr2O7 | SrO | 12 | None | None | None | None | La2Zr2O7 | impregnation | 800 | 2 | 4 | 60 | 21 | 600 | 1 | 18000 | 5 | 80 | 12 | 30.6 | 61.7 | 18.7
SrO/La2Zr2O7 | SrO | 12 | None | None | None | None | La2Zr2O7 | impregnation | 800 | 2 | 4 | 60 | 21 | 800 | 1 | 14000 | 5 | 80 | 12 | 35.8 | 57 | 20.2
SrO/La2Zr2O7 | SrO | 12 | None | None | None | None | La2Zr2O7 | impregnation | 800 | 2 | 4 | 60 | 21 | 800 | 1 | 18000 | 5 | 80 | 12 | 35.4 | 57.6 | 20.2
SrO/La2Zr2O7 | SrO | 12 | None | None | None | None | La2Zr2O7 | impregnation | 800 | 2 | 4 | 60 | 21 | 800 | 1 | 20000 | 5 | 80 | 12 | 35.1 | 58.1 | 20.1
SrO/La2Zr2O7 | SrO | 12 | None | None | None | None | La2Zr2O7 | impregnation | 800 | 2 | 4 | 60 | 21 | 800 | 1 | 24000 | 5 | 80 | 12 | 34.5 | 58.5 | 19.8
SrO/La2Zr2O7 | SrO | 12 | None | None | None | None | La2Zr2O7 | impregnation | 800 | 2 | 4 | 60 | 21 | 800 | 1 | 30000 | 5 | 80 | 12 | 33.6 | 59.4 | 19.3
SrO/La2Zr2O7 | SrO | 12 | None | None | None | None | La2Zr2O7 | impregnation | 800 | 2 | 4 | 60 | 21 | 550 | 1 | 18000 | 4 | 80 | 12 | 26.4 | 42.8 | 11.4
SrO/La2Zr2O7 | SrO | 12 | None | None | None | None | La2Zr2O7 | impregnation | 800 | 2 | 4 | 60 | 21 | 575 | 1 | 18000 | 4 | 80 | 12 | 28.7 | 45.1 | 13
SrO/La2Zr2O7 | SrO | 12 | None | None | None | None | La2Zr2O7 | impregnation | 800 | 2 | 4 | 60 | 21 | 600 | 1 | 18000 | 4 | 80 | 12 | 30.5 | 47.6 | 14.8
SrO/La2Zr2O7 | SrO | 12 | None | None | None | None | La2Zr2O7 | impregnation | 800 | 2 | 4 | 60 | 21 | 625 | 1 | 18000 | 4 | 80 | 12 | 30.9 | 51.2 | 16
SrO/La2Zr2O7 | SrO | 12 | None | None | None | None | La2Zr2O7 | impregnation | 800 | 2 | 4 | 60 | 21 | 650 | 1 | 18000 | 4 | 80 | 12 | 31.2 | 55.4 | 17.4
SrO/La2Zr2O7 | SrO | 12 | None | None | None | None | La2Zr2O7 | impregnation | 800 | 2 | 4 | 60 | 21 | 675 | 1 | 18000 | 4 | 80 | 12 | 31.7 | 56.2 | 17.9
SrO/La2Zr2O7 | SrO | 12 | None | None | None | None | La2Zr2O7 | impregnation | 800 | 2 | 4 | 60 | 21 | 700 | 1 | 18000 | 4 | 80 | 12 | 32.3 | 56.9 | 18.5
SrO/La2Zr2O7 | SrO | 12 | None | None | None | None | La2Zr2O7 | impregnation | 800 | 2 | 4 | 60 | 21 | 725 | 1 | 18000 | 4 | 80 | 12 | 33.6 | 57.1 | 19.2
SrO/La2Zr2O7 | SrO | 12 | None | None | None | None | La2Zr2O7 | impregnation | 800 | 2 | 4 | 60 | 21 | 750 | 1 | 18000 | 4 | 80 | 12 | 34.7 | 57.6 | 19.9
SrO/La2Zr2O7 | SrO | 12 | None | None | None | None | La2Zr2O7 | impregnation | 800 | 2 | 4 | 60 | 21 | 775 | 1 | 18000 | 4 | 80 | 12 | 35 | 57.6 | 20.3
SrO/La2Zr2O7 | SrO | 12 | None | None | None | None | La2Zr2O7 | impregnation | 800 | 2 | 4 | 60 | 21 | 800 | 1 | 18000 | 4 | 80 | 12 | 35.1 | 57.8 | 20.4
La2Ce1.3Ca0.7O7 | La2O3 | 11.2 | None | None | None | None | Non | sol−gel | 800 | 5 | 4 | 60 | 32 | 600 | 1 | 30000 | 4 | 120 | 12 | 31.8 | 66.3 | 20.2
La2Ce1.3Ca0.7O7 | La2O3 | 11.2 | None | None | None | None | Non | sol−gel | 800 | 5 | 4 | 60 | 32 | 550 | 1 | 30000 | 4 | 120 | 12 | 23.8 | 57.9 | 19.8
La2Ce1.3Ca0.7O7 | La2O3 | 11.2 | None | None | None | None | Non | sol−gel | 800 | 5 | 4 | 60 | 32 | 575 | 1 | 30000 | 4 | 120 | 12 | 27.2 | 64.5 | 20.2
La2Ce1.3Ca0.7O7 | La2O3 | 11.2 | None | None | None | None | Non | sol−gel | 800 | 5 | 4 | 60 | 32 | 600 | 1 | 30000 | 4 | 120 | 12 | 30.9 | 65.4 | 20.8
La2Ce1.3Ca0.7O7 | La2O3 | 11.2 | None | None | None | None | Non | sol−gel | 800 | 5 | 4 | 60 | 32 | 625 | 1 | 30000 | 4 | 120 | 12 | 31.9 | 66.3 | 21.4
La2Ce1.3Ca0.7O7 | La2O3 | 11.2 | None | None | None | None | Non | sol−gel | 800 | 5 | 4 | 60 | 32 | 650 | 1 | 30000 | 4 | 120 | 12 | 32.8 | 66.8 | 22.8
La2Ce1.3Ca0.7O7 | La2O3 | 11.2 | None | None | None | None | Non | sol−gel | 800 | 5 | 4 | 60 | 32 | 675 | 1 | 30000 | 4 | 120 | 12 | 33.7 | 68.7 | 23.2
La2Ce1.3Ca0.7O7 | La2O3 | 11.2 | None | None | None | None | Non | sol−gel | 800 | 5 | 4 | 60 | 32 | 700 | 1 | 30000 | 4 | 120 | 12 | 34.6 | 70.3 | 24.1
La2Ce1.3Ca0.7O7 | La2O3 | 11.2 | None | None | None | None | Non | sol−gel | 800 | 5 | 4 | 60 | 32 | 725 | 1 | 30000 | 4 | 120 | 12 | 35.4 | 70.5 | 25
La2Ce1.3Ca0.7O7 | La2O3 | 11.2 | None | None | None | None | Non | sol−gel | 800 | 5 | 4 | 60 | 32 | 750 | 1 | 30000 | 4 | 120 | 12 | 36.4 | 70.5 | 25.7
La2Ce1.3Ca0.7O7 | La2O3 | 11.2 | None | None | None | None | Non | sol−gel | 800 | 5 | 4 | 60 | 32 | 775 | 1 | 30000 | 4 | 120 | 12 | 36.6 | 71.4 | 26.2
La2Ce1.3Ca0.7O7 | La2O3 | 11.2 | None | None | None | None | Non | sol−gel | 800 | 5 | 4 | 60 | 32 | 800 | 1 | 30000 | 4 | 120 | 12 | 36.9 | 72 | 26.5
Mn-Na2WO4/SiO2 | Mn | 2 | None | None | Na2WO4 | 5 | SiO2 | incipient wetness impregnation | 5 | 5 | 8 | 60 | 28 | 550 | 1 | 30000 | 4 | 100 | 12 | 0.47 | 1.32 | 0.0197
Mn-Na2WO4/SiO2 | Mn | 2 | None | None | Na2WO4 | 5 | SiO2 | incipient wetness impregnation | 850 | 5 | 8 | 60 | 28 | 575 | 1 | 30000 | 4 | 100 | 12 | 0.554 | 1.87 | 0.05
Mn-Na2WO4/SiO2 | Mn | 2 | None | None | Na2WO4 | 5 | SiO2 | incipient wetness impregnation | 850 | 5 | 8 | 60 | 28 | 600 | 1 | 30000 | 4 | 100 | 12 | 0.655 | 2.89 | 0.0324
Mn-Na2WO4/SiO2 | Mn | 2 | None | None | Na2WO4 | 5 | SiO2 | incipient wetness impregnation | 850 | 5 | 8 | 60 | 28 | 625 | 1 | 30000 | 4 | 100 | 12 | 0.945 | 11 | 0.0787
Mn-Na2WO4/SiO2 | Mn | 2 | None | None | Na2WO4 | 5 | SiO2 | incipient wetness impregnation | 850 | 5 | 8 | 60 | 28 | 650 | 1 | 30000 | 4 | 100 | 12 | 1.15 | 19.5 | 0.205
Mn-Na2WO4/SiO2 | Mn | 2 | None | None | Na2WO4 | 5 | SiO2 | incipient wetness impregnation | 850 | 5 | 8 | 60 | 28 | 675 | 1 | 30000 | 4 | 100 | 12 | 4.34 | 32.1 | 1.86
Mn-Na2WO4/SiO2 | Mn | 2 | None | None | Na2WO4 | 5 | SiO2 | incipient wetness impregnation | 850 | 5 | 8 | 60 | 28 | 700 | 1 | 30000 | 4 | 100 | 12 | 7.75 | 45.1 | 3.52
Mn-Na2WO4/SiO2 | Mn | 2 | None | None | Na2WO4 | 5 | SiO2 | incipient wetness impregnation | 850 | 5 | 8 | 60 | 28 | 725 | 1 | 30000 | 4 | 100 | 12 | 17.4 | 53.5 | 10.3
Mn-Na2WO4/SiO2 | Mn | 2 | None | None | Na2WO4 | 5 | SiO2 | incipient wetness impregnation | 850 | 5 | 8 | 60 | 28 | 750 | 1 | 30000 | 4 | 100 | 12 | 27.9 | 61.6 | 17.3
Mn-Na2WO4/SiO2 | Mn | 2 | None | None | Na2WO4 | 5 | SiO2 | incipient wetness impregnation | 850 | 5 | 8 | 60 | 28 | 775 | 1 | 30000 | 4 | 100 | 12 | 32.1 | 64.9 | 21.1
Mn-Na2WO4/SiO2 | Mn | 2 | None | None | Na2WO4 | 5 | SiO2 | incipient wetness impregnation | 850 | 5 | 8 | 60 | 28 | 800 | 1 | 30000 | 4 | 100 | 12 | 36.5 | 67.7 | 23.8
La2Ce1.3Ca0.7O7 | La | 11.2 | None | None | None | None | Non | sol−gel | 850 | 5 | 8 | 60 | 28 | 550 | 1 | 30000 | 4 | 100 | 12 | 24.2 | 58.4 | 12.9
La2Ce1.3Ca0.7O7 | La | 11.2 | None | None | None | None | Non | sol−gel | 850 | 5 | 8 | 60 | 28 | 600 | 1 | 30000 | 4 | 100 | 12 | 31.2 | 65.8 | 19.4
La2Ce1.3Ca0.7O7 | La | 11.2 | None | None | None | None | Non | sol−gel | 850 | 5 | 8 | 60 | 28 | 650 | 1 | 30000 | 4 | 100 | 12 | 33.2 | 67.3 | 21.2
La2Ce1.3Ca0.7O7 | La | 11.2 | None | None | None | None | Non | sol−gel | 850 | 5 | 8 | 60 | 28 | 700 | 1 | 30000 | 4 | 100 | 12 | 34.8 | 70.5 | 23.3
La2Ce1.3Ca0.7O7 | La | 11.2 | None | None | None | None | Non | sol−gel | 850 | 5 | 8 | 60 | 28 | 750 | 1 | 30000 | 4 | 100 | 12 | 36.6 | 71.1 | 24.9
La2Ce1.3Ca0.7O7 | La | 11.2 | None | None | None | None | Non | sol−gel | 850 | 5 | 8 | 60 | 28 | 800 | 1 | 30000 | 4 | 100 | 12 | 36.8 | 72.3 | 25.6
La2Ce1.3Ca0.7O7 | La | 11.2 | None | None | None | None | Non | sol−gel | 850 | 5 | 8 | 60 | 28 | 800 | 1 | 30000 | 2 | 100 | 12 | 39.4 | 57.5 | 22.8
La2Ce1.3Ca0.7O7 | La | 11.2 | None | None | None | None | Non | sol−gel | 850 | 5 | 8 | 60 | 28 | 800 | 1 | 30000 | 3 | 100 | 12 | 35 | 61.4 | 21.5
La2Ce1.3Ca0.7O7 | La | 11.2 | None | None | None | None | Non | sol−gel | 850 | 5 | 8 | 60 | 28 | 800 | 1 | 30000 | 4 | 100 | 12 | 31 | 65.3 | 20.5
La2Ce1.3Ca0.7O7 | La | 11.2 | None | None | None | None | Non | sol−gel | 850 | 5 | 8 | 60 | 28 | 800 | 1 | 30000 | 5 | 100 | 12 | 26.9 | 68.7 | 18.6
La2Ce1.3Ca0.7O7 | La | 11.2 | None | None | None | None | Non | sol−gel | 850 | 5 | 8 | 60 | 28 | 800 | 1 | 30000 | 6 | 100 | 12 | 24.1 | 72.9 | 17.5
La2Ce1.3Ca0.7O7 | La | 11.2 | None | None | None | None | Non | sol−gel | 850 | 5 | 8 | 60 | 28 | 800 | 1 | 14000 | 6 | 100 | 12 | 31.3 | 66.2 | 20.1
La2Ce1.3Ca0.7O7 | La | 11.2 | None | None | None | None | Non | sol−gel | 850 | 5 | 8 | 60 | 28 | 800 | 1 | 18000 | 6 | 100 | 12 | 31 | 66.3 | 20
La2Ce1.3Ca0.7O7 | La | 11.2 | None | None | None | None | Non | sol−gel | 850 | 5 | 8 | 60 | 28 | 800 | 1 | 22000 | 6 | 100 | 12 | 30.9 | 66.5 | 20
La2Ce1.3Ca0.7O7 | La | 11.2 | None | None | None | None | Non | sol−gel | 850 | 5 | 8 | 60 | 28 | 800 | 1 | 26000 | 6 | 100 | 12 | 29.6 | 66.8 | 19.9
La2Ce1.3Ca0.7O7 | La | 11.2 | None | None | None | None | Non | sol−gel | 850 | 5 | 8 | 60 | 28 | 800 | 1 | 30000 | 6 | 100 | 12 | 29 | 67.1 | 19.8
Mn2O3-Na2WO4/TiO2 | Mn | 5 | None | None | Na2WO4 | 10 | TiO2 | incipient wetness impregnation | 800 | 2 | 4 | 120 | 14.4 | 800 | 2 | 10000 | 3 | 100 | 10 | 27.8 | 67.6 | 18.8
Mn2O3-Na2WO4/TiO2 | Mn | 5 | None | None | Na2WO4 | 10 | TiO2 | incipient wetness impregnation | 800 | 2 | 4 | 120 | 14.4 | 800 | 2 | 15000 | 3 | 100 | 10 | 33.4 | 62.8 | 20.8
Mn2O3-Na2WO4/TiO2 | Mn | 5 | None | None | Na2WO4 | 10 | TiO2 | incipient wetness impregnation | 800 | 2 | 4 | 120 | 14.4 | 800 | 2 | 20000 | 3 | 100 | 10 | 38.8 | 58.4 | 22.9
Mn2O3-Na2WO4/TiO2 | Mn | 5 | None | None | Na2WO4 | 10 | TiO2 | incipient wetness impregnation | 800 | 2 | 4 | 120 | 14.4 | 800 | 2 | 25000 | 3 | 100 | 10 | 28.9 | 64.7 | 18
Mn2O3-Na2WO4/TiO2 | Mn | 5 | None | None | Na2WO4 | 10 | TiO2 | incipient wetness impregnation | 800 | 2 | 4 | 120 | 14.4 | 800 | 2 | 30000 | 3 | 100 | 10 | 19.1 | 71.1 | 13.9
Mn2O3-Na2WO4/TiO2 | Mn | 5 | None | None | Na2WO4 | 10 | TiO2 | incipient wetness impregnation | 800 | 2 | 4 | 120 | 14.4 | 690 | 2 | 30000 | 3 | 100 | 10 | 2.57 | 16.4 | 0.781
Mn2O3-Na2WO4/TiO2 | Mn | 5 | None | None | Na2WO4 | 10 | TiO2 | incipient wetness impregnation | 800 | 2 | 4 | 120 | 14.4 | 705 | 2 | 30000 | 3 | 100 | 10 | 5.71 | 27.9 | 1.94
Mn2O3-Na2WO4/TiO2 | Mn | 5 | None | None | Na2WO4 | 10 | TiO2 | incipient wetness impregnation | 800 | 2 | 4 | 120 | 14.4 | 720 | 2 | 30000 | 3 | 100 | 10 | 11.3 | 36.3 | 5.27
Mn2O3-Na2WO4/TiO2 | Mn | 5 | None | None | Na2WO4 | 10 | TiO2 | incipient wetness impregnation | 800 | 2 | 4 | 120 | 14.4 | 735 | 2 | 30000 | 3 | 100 | 10 | 16.5 | 45.1 | 8.36
Mn2O3-Na2WO4/TiO2 | Mn | 5 | None | None | Na2WO4 | 10 | TiO2 | incipient wetness impregnation | 800 | 2 | 4 | 120 | 14.4 | 750 | 2 | 30000 | 3 | 100 | 10 | 21.9 | 53.2 | 11.3
Mn2O3-Na2WO4/TiO2 | Mn | 5 | None | None | Na2WO4 | 10 | TiO2 | incipient wetness impregnation | 800 | 2 | 4 | 120 | 14.4 | 765 | 2 | 30000 | 3 | 100 | 10 | 30.7 | 57.4 | 17.8
Mn2O3-Na2WO4/TiO2 | Mn | 5 | None | None | Na2WO4 | 10 | TiO2 | incipient wetness impregnation | 800 | 2 | 4 | 120 | 14.4 | 780 | 2 | 30000 | 3 | 100 | 10 | 35.6 | 58.5 | 20.7
Mn2O3-Na2WO4/TiO2 | Mn | 5 | None | None | Na2WO4 | 10 | TiO2 | incipient wetness impregnation | 800 | 2 | 4 | 120 | 14.4 | 795 | 2 | 30000 | 3 | 100 | 10 | 58.5 | 38.1 | 22.4
Mn2O3-Na2WO4/TiO2 | Mn | 5 | None | None | Na2WO4 | 10 | TiO2 | incipient wetness impregnation | 800 | 2 | 4 | 120 | 14.4 | 810 | 2 | 30000 | 3 | 100 | 10 | 58.2 | 39 | 22.8
Mn2O3-Na2WO4/TiO2 | Mn | 5 | None | None | Na2WO4 | 10 | TiO2 | incipient wetness impregnation | 800 | 2 | 4 | 120 | 14.4 | 825 | 2 | 30000 | 3 | 100 | 10 | 57 | 39.1 | 22.3
Mn2O3-Na2WO4/TiO2 | Mn | 5 | None | None | Na2WO4 | 10 | TiO2 | incipient wetness impregnation | 800 | 2 | 4 | 120 | 14.4 | 840 | 2 | 30000 | 3 | 100 | 10 | 56 | 38.2 | 21.4
Mn2O3-Na2WO4/TiO2 | Mn | 5 | None | None | Na2WO4 | 10 | TiO2 | incipient wetness impregnation | 800 | 2 | 4 | 120 | 14.4 | 800 | 2 | 30000 | 2 | 100 | 10 | 46.2 | 48.8 | 22.4
Mn2O3-Na2WO4/TiO2 | Mn | 5 | None | None | Na2WO4 | 10 | TiO2 | incipient wetness impregnation | 800 | 2 | 4 | 120 | 14.4 | 800 | 2 | 30000 | 2.5 | 100 | 10 | 42.4 | 53.7 | 22.5
Mn2O3-Na2WO4/TiO2 | Mn | 5 | None | None | Na2WO4 | 10 | TiO2 | incipient wetness impregnation | 800 | 2 | 4 | 120 | 14.4 | 800 | 2 | 30000 | 3 | 100 | 10 | 39 | 58.7 | 23.2
Mn2O3-Na2WO4/TiO2 | Mn | 5 | None | None | Na2WO4 | 10 | TiO2 | incipient wetness impregnation | 800 | 2 | 4 | 120 | 14.4 | 800 | 2 | 30000 | 3.5 | 100 | 10 | 32.9 | 61.8 | 20.2
Mn2O3-Na2WO4/TiO2 | Mn | 5 | None | None | Na2WO4 | 10 | TiO2 | incipient wetness impregnation | 800 | 2 | 4 | 120 | 14.4 | 800 | 2 | 30000 | 4 | 100 | 10 | 26.9 | 65.1 | 17.4
Mn2O3-Na2WO4/TiO2 | Mn | 5 | None | None | Na2WO4 | 10 | TiO2 | incipient wetness impregnation | 800 | 2 | 4 | 120 | 14.4 | 800 | 2 | 30000 | 4.5 | 100 | 10 | 23.9 | 68 | 16.2
Mn2O3-Na2WO4/TiO2 | Mn | 5 | None | None | Na2WO4 | 10 | TiO2 | incipient wetness impregnation | 800 | 2 | 4 | 120 | 14.4 | 800 | 2 | 30000 | 5 | 100 | 10 | 20.8 | 70.8 | 15.1
Mn-Na2WO4/SiO2 | Mn | 0 | None | None | Na2WO4 | 10 | SiO2 | co-impregnation | 800 | 2 | 4 | 35 | 14.4 | 700 | 1 | 20000 | 3 | 120 | 8 | 13.4 | 16.7 | 10.6
Mn-Na2WO4/SiO2 | Mn | 0.25 | None | None | Na2WO4 | 10 | SiO2 | co-impregnation | 800 | 2 | 4 | 35 | 14.4 | 700 | 1 | 20000 | 3 | 120 | 8 | 21.9 | 26.3 | 11.7
Mn-Na2WO4/SiO2 | Mn | 0.5 | None | None | Na2WO4 | 10 | SiO2 | co-impregnation | 800 | 2 | 4 | 35 | 14.4 | 700 | 1 | 20000 | 3 | 120 | 8 | 30.6 | 38.1 | 12.7
Mn-Na2WO4/SiO2 | Mn | 0.75 | None | None | Na2WO4 | 10 | SiO2 | co-impregnation | 800 | 2 | 4 | 35 | 14.4 | 700 | 1 | 20000 | 3 | 120 | 8 | 30.6 | 36.3 | 12
Mn-Na2WO4/SiO2 | Mn | 1 | None | None | Na2WO4 | 10 | SiO2 | co-impregnation | 800 | 2 | 4 | 35 | 14.4 | 700 | 1 | 20000 | 3 | 120 | 8 | 30.5 | 34.7 | 11.3
Mn-Na2WO4/SiO2 | Mn | 1.25 | None | None | Na2WO4 | 10 | SiO2 | co-impregnation | 800 | 2 | 4 | 35 | 14.4 | 700 | 1 | 20000 | 3 | 120 | 8 | 30.5 | 34.3 | 11.2
Mn-Na2WO4/SiO2 | Mn | 1.5 | None | None | Na2WO4 | 10 | SiO2 | co-impregnation | 800 | 2 | 4 | 35 | 14.4 | 700 | 1 | 20000 | 3 | 120 | 8 | 30.5 | 34.1 | 11.1
Mn-Na2WO4/SiO2 | Mn | 1.75 | None | None | Na2WO4 | 10 | SiO2 | co-impregnation | 800 | 2 | 4 | 35 | 14.4 | 700 | 1 | 20000 | 3 | 120 | 8 | 29.9 | 33 | 11
Mn-Na2WO4/SiO2 | Mn | 2 | None | None | Na2WO4 | 10 | SiO2 | co-impregnation | 800 | 2 | 4 | 35 | 14.4 | 700 | 1 | 20000 | 3 | 120 | 8 | 29.5 | 32.1 | 11
Mn-Na2WO4/SiO2 | Mn | 2.25 | None | None | Na2WO4 | 10 | SiO2 | co-impregnation | 800 | 2 | 4 | 35 | 14.4 | 700 | 1 | 20000 | 3 | 120 | 8 | 29.4 | 31.5 | 10.6
Mn-Na2WO4/SiO2 | Mn | 2.5 | None | None | Na2WO4 | 10 | SiO2 | co-impregnation | 800 | 2 | 4 | 35 | 14.4 | 700 | 1 | 20000 | 3 | 120 | 8 | 29.6 | 33.8 | 10.1
Mn-Na2WO4/SiO2 | Mn | 0.5 | None | None | Na2WO4 | 10 | SiO2 | co-impregnation | 800 | 2 | 4 | 35 | 14.4 | 700 | 1 | 20000 | 1 | 120 | 8 | 56.7 | 39.7 | 22.5
Mn-Na2WO4/SiO2 | Mn | 0.5 | None | None | Na2WO4 | 10 | SiO2 | co-impregnation | 800 | 2 | 4 | 35 | 14.4 | 700 | 1 | 20000 | 1.25 | 120 | 8 | 45.4 | 39.9 | 21.7
Mn-Na2WO4/SiO2 | Mn | 0.5 | None | None | Na2WO4 | 10 | SiO2 | co-impregnation | 800 | 2 | 4 | 35 | 14.4 | 700 | 1 | 20000 | 1.5 | 120 | 8 | 52.3 | 40.3 | 21
Mn-Na2WO4/SiO2 | Mn | 0.5 | None | None | Na2WO4 | 10 | SiO2 | co-impregnation | 800 | 2 | 4 | 35 | 14.4 | 700 | 1 | 20000 | 1.75 | 120 | 8 | 48.9 | 43.6 | 20.8
Mn-Na2WO4/SiO2 | Mn | 0.5 | None | None | Na2WO4 | 10 | SiO2 | co-impregnation | 800 | 2 | 4 | 35 | 14.4 | 700 | 1 | 20000 | 2 | 120 | 8 | 45.7 | 46.9 | 20.5
Mn-Na2WO4/SiO2 | Mn | 0.5 | None | None | Na2WO4 | 10 | SiO2 | co-impregnation | 800 | 2 | 4 | 35 | 14.4 | 700 | 1 | 20000 | 2.25 | 120 | 8 | 42.3 | 50.3 | 20.3
Mn-Na2WO4/SiO2 | Mn | 0.5 | None | None | Na2WO4 | 10 | SiO2 | co-impregnation | 800 | 2 | 4 | 35 | 14.4 | 700 | 1 | 20000 | 2.5 | 120 | 8 | 39.1 | 53.7 | 20.1
Mn-Na2WO4/SiO2 | Mn | 0.5 | None | None | Na2WO4 | 10 | SiO2 | co-impregnation | 800 | 2 | 4 | 35 | 14.4 | 700 | 1 | 20000 | 2.75 | 120 | 8 | 35.7 | 57.1 | 19.8
Mn-Na2WO4/SiO2 | Mn | 0.5 | None | None | Na2WO4 | 10 | SiO2 | co-impregnation | 800 | 2 | 4 | 35 | 14.4 | 700 | 1 | 20000 | 3 | 120 | 8 | 32.5 | 60.5 | 19.6
BaTiO3 | BaTiO3 | 10 | None | None | None |  | Non | sol−gel | 900 | 10 | 6 | 50 | 5.1 | 650 | 1 | 9720 | 3 | 140 | 3 | 22.6 | 27.9 | 0.353
BaTiO3 | BaTiO3 | 10 | None | None | None |  | Non | sol−gel | 900 | 10 | 6 | 50 | 5.1 | 660 | 1 | 9720 | 3 | 140 | 3 | 25.9 | 33.7 | 0.88
BaTiO3 | BaTiO3 | 10 | None | None | None |  | Non | sol−gel | 900 | 10 | 6 | 50 | 5.1 | 670 | 1 | 9720 | 3 | 140 | 3 | 29.3 | 39.6 | 0.271
BaTiO3 | BaTiO3 | 10 | None | None | None |  | Non | sol−gel | 900 | 10 | 6 | 50 | 5.1 | 680 | 1 | 9720 | 3 | 140 | 3 | 30.9 | 47.4 | 3.4
BaTiO3 | BaTiO3 | 10 | None | None | None |  | Non | sol−gel | 900 | 10 | 6 | 50 | 5.1 | 690 | 1 | 9720 | 3 | 140 | 3 | 30.4 | 57 | 8.68
BaTiO3 | BaTiO3 | 10 | None | None | None |  | Non | sol−gel | 900 | 10 | 6 | 50 | 5.1 | 700 | 1 | 9720 | 3 | 140 | 3 | 29.8 | 66.4 | 14.3
BaTiO3 | BaTiO3 | 10 | None | None | None |  | Non | sol−gel | 900 | 10 | 6 | 50 | 5.1 | 710 | 1 | 9720 | 3 | 140 | 3 | 29.9 | 66.1 | 14.4
BaTiO3 | BaTiO3 | 10 | None | None | None |  | Non | sol−gel | 900 | 10 | 6 | 50 | 5.1 | 720 | 1 | 9720 | 3 | 140 | 3 | 30.4 | 65.7 | 14.5
BaTiO3 | BaTiO3 | 10 | None | None | None |  | Non | sol−gel | 900 | 10 | 6 | 50 | 5.1 | 730 | 1 | 9720 | 3 | 140 | 3 | 30.8 | 65.6 | 14.5
BaTiO3 | BaTiO3 | 10 | None | None | None |  | Non | sol−gel | 900 | 10 | 6 | 50 | 5.1 | 740 | 1 | 9720 | 3 | 140 | 3 | 30.6 | 65.2 | 14.6
BaTiO3 | BaTiO3 | 10 | None | None | None |  | Non | sol−gel | 900 | 10 | 6 | 50 | 5.1 | 750 | 1 | 9720 | 3 | 140 | 3 | 60.8 | 64.8 | 14.6
BaTiO3 | BaTiO3 | 10 | None | None | None |  | Non | sol−gel | 900 | 10 | 6 | 50 | 5.1 | 760 | 1 | 9720 | 3 | 140 | 3 | 30.8 | 64.3 | 14.5
BaTiO3 | BaTiO3 | 10 | None | None | None |  | Non | sol−gel | 900 | 10 | 6 | 50 | 5.1 | 770 | 1 | 9720 | 3 | 140 | 3 | 31 | 63.7 | 14.4
BaTiO3 | BaTiO3 | 10 | None | None | None |  | Non | sol−gel | 900 | 10 | 6 | 50 | 5.1 | 780 | 1 | 9720 | 3 | 140 | 3 | 30.8 | 63 | 14.6
BaTiO3 | BaTiO3 | 10 | None | None | None |  | Non | sol−gel | 900 | 10 | 6 | 50 | 5.1 | 790 | 1 | 9720 | 3 | 140 | 3 | 30.2 | 62.4 | 14.9
BaTiO3 | BaTiO3 | 10 | None | None | None |  | Non | sol−gel | 900 | 10 | 6 | 50 | 5.1 | 800 | 1 | 9720 | 3 | 140 | 3 | 29.6 | 62.1 | 15.4
Mn-Na2WO4/SiO2 | Mn | 2 | None | None | Na2WO4 | 5 | SiO2 | slurry | 800 | 10 | 5 | 50 | 2.4 | 700 | 1 | 9720 | 3 | 140 | 3 | 8.45 | 48.8 | 1.34
Mn-Na2WO4/SiO2 | Mn | 2 | None | None | Na2WO4 | 5 | SiO2 | slurry | 800 | 10 | 5 | 50 | 2.4 | 710 | 1 | 9720 | 3 | 140 | 3 | 13.2 | 54.2 | 3.16
Mn-Na2WO4/SiO2 | Mn | 2 | None | None | Na2WO4 | 5 | SiO2 | slurry | 800 | 10 | 5 | 50 | 2.4 | 720 | 1 | 9720 | 3 | 140 | 3 | 18.4 | 59.3 | 5.05
Mn-Na2WO4/SiO2 | Mn | 2 | None | None | Na2WO4 | 5 | SiO2 | slurry | 800 | 10 | 5 | 50 | 2.4 | 730 | 1 | 9720 | 3 | 140 | 3 | 24 | 62.2 | 7.53
Mn-Na2WO4/SiO2 | Mn | 2 | None | None | Na2WO4 | 5 | SiO2 | slurry | 800 | 10 | 5 | 50 | 2.4 | 740 | 1 | 9720 | 3 | 140 | 3 | 30.4 | 63.1 | 11.1
Mn-Na2WO4/SiO2 | Mn | 2 | None | None | Na2WO4 | 5 | SiO2 | slurry | 800 | 10 | 5 | 50 | 2.4 | 750 | 1 | 9720 | 3 | 140 | 3 | 36 | 63.9 | 14.7
Mn-Na2WO4/SiO2 | Mn | 2 | None | None | Na2WO4 | 5 | SiO2 | slurry | 800 | 10 | 5 | 50 | 2.4 | 760 | 1 | 9720 | 3 | 140 | 3 | 36.2 | 63.6 | 15.1
Mn-Na2WO4/SiO2 | Mn | 2 | None | None | Na2WO4 | 5 | SiO2 | slurry | 800 | 10 | 5 | 50 | 2.4 | 770 | 1 | 9720 | 3 | 140 | 3 | 36.1 | 63.1 | 15.5
Mn-Na2WO4/SiO2 | Mn | 2 | None | None | Na2WO4 | 5 | SiO2 | slurry | 800 | 10 | 5 | 50 | 2.4 | 780 | 1 | 9720 | 3 | 140 | 3 | 36.2 | 62.5 | 15.8
Mn-Na2WO4/SiO2 | Mn | 2 | None | None | Na2WO4 | 5 | SiO2 | slurry | 800 | 10 | 5 | 50 | 2.4 | 790 | 1 | 9720 | 3 | 140 | 3 | 35.8 | 62.2 | 15.6
Mn-Na2WO4/SiO2 | Mn | 2 | None | None | Na2WO4 | 5 | SiO2 | slurry | 800 | 10 | 5 | 50 | 2.4 | 800 | 1 | 9720 | 3 | 140 | 3 | 35.8 | 61.9 | 15.6
La2Ce2O7 | La | 41 | None | None | None | None | CeO2 | sol−gel | 800 | 2 | 4 | 60 | 20 | 550 | 1 | 18000 | 4 | 130 | 12 | 16.9 | 34.9 | 5.91
La2Ce2O7 | La | 41 | None | None | None | None | CeO2 | sol−gel | 800 | 2 | 4 | 60 | 20 | 560 | 1 | 18000 | 4 | 130 | 12 | 17.7 | 37.1 | 6.64
La2Ce2O7 | La | 41 | None | None | None | None | CeO2 | sol−gel | 800 | 2 | 4 | 60 | 20 | 570 | 1 | 18000 | 4 | 130 | 12 | 18.4 | 39.3 | 7.41
La2Ce2O7 | La | 41 | None | None | None | None | CeO2 | sol−gel | 800 | 2 | 4 | 60 | 20 | 580 | 1 | 18000 | 4 | 130 | 12 | 19.2 | 41.7 | 8.17
La2Ce2O7 | La | 41 | None | None | None | None | CeO2 | sol−gel | 800 | 2 | 4 | 60 | 20 | 590 | 1 | 18000 | 4 | 130 | 12 | 20 | 43.9 | 8.82
La2Ce2O7 | La | 41 | None | None | None | None | CeO2 | sol−gel | 800 | 2 | 4 | 60 | 20 | 600 | 1 | 18000 | 4 | 130 | 12 | 20.7 | 46.2 | 9.59
La2Ce2O7 | La | 41 | None | None | None | None | CeO2 | sol−gel | 800 | 2 | 4 | 60 | 20 | 610 | 1 | 18000 | 4 | 130 | 12 | 21.9 | 48.6 | 10.7
La2Ce2O7 | La | 41 | None | None | None | None | CeO2 | sol−gel | 800 | 2 | 4 | 60 | 20 | 620 | 1 | 18000 | 4 | 130 | 12 | 23.1 | 50.7 | 11.8
La2Ce2O7 | La | 41 | None | None | None | None | CeO2 | sol−gel | 800 | 2 | 4 | 60 | 20 | 630 | 1 | 18000 | 4 | 130 | 12 | 24.2 | 52.9 | 12.9
La2Ce2O7 | La | 41 | None | None | None | None | CeO2 | sol−gel | 800 | 2 | 4 | 60 | 20 | 640 | 1 | 18000 | 4 | 130 | 12 | 25.5 | 55.1 | 14.1
La2Ce2O7 | La | 41 | None | None | None | None | CeO2 | sol−gel | 800 | 2 | 4 | 60 | 20 | 650 | 1 | 18000 | 4 | 130 | 12 | 26.7 | 57.3 | 15.2
La2Ce2O7 | La | 41 | None | None | None | None | CeO2 | sol−gel | 800 | 2 | 4 | 60 | 20 | 660 | 1 | 18000 | 4 | 130 | 12 | 26.9 | 57.4 | 15.4
La2Ce2O7 | La | 41 | None | None | None | None | CeO2 | sol−gel | 800 | 2 | 4 | 60 | 20 | 670 | 1 | 18000 | 4 | 130 | 12 | 27.1 | 57.6 | 15.6
La2Ce2O7 | La | 41 | None | None | None | None | CeO2 | sol−gel | 800 | 2 | 4 | 60 | 20 | 680 | 1 | 18000 | 4 | 130 | 12 | 27.4 | 57.7 | 15.7
La2Ce2O7 | La | 41 | None | None | None | None | CeO2 | sol−gel | 800 | 2 | 4 | 60 | 20 | 690 | 1 | 18000 | 4 | 130 | 12 | 27.6 | 57.9 | 15.9
La2Ce2O7 | La | 41 | None | None | None | None | CeO2 | sol−gel | 800 | 2 | 4 | 60 | 20 | 700 | 1 | 18000 | 4 | 130 | 12 | 27.9 | 58 | 16.1
La2Ce2O7 | La | 41 | None | None | None | None | CeO2 | sol−gel | 800 | 2 | 4 | 60 | 20 | 710 | 1 | 18000 | 4 | 130 | 12 | 28 | 58.3 | 16.2
La2Ce2O7 | La | 41 | None | None | None | None | CeO2 | sol−gel | 800 | 2 | 4 | 60 | 20 | 720 | 1 | 18000 | 4 | 130 | 12 | 28.1 | 58.3 | 16.3
La2Ce2O7 | La | 41 | None | None | None | None | CeO2 | sol−gel | 800 | 2 | 4 | 60 | 20 | 730 | 1 | 18000 | 4 | 130 | 12 | 28.3 | 58.3 | 16.4
La2Ce2O7 | La | 41 | None | None | None | None | CeO2 | sol−gel | 800 | 2 | 4 | 60 | 20 | 740 | 1 | 18000 | 4 | 130 | 12 | 28.4 | 58.3 | 16.5
La2Ce2O7 | La | 41 | None | None | None | None | CeO2 | sol−gel | 800 | 2 | 4 | 60 | 20 | 750 | 1 | 18000 | 4 | 130 | 12 | 28.5 | 58.3 | 16.5
Pr2Ce2O7 | Pr | 41.87 | None | None | None | None | CeO2 | sol−gel | 800 | 2 | 4 | 60 | 17 | 550 | 1 | 18000 | 4 | 130 | 12 | 11.2 | 12.6 | 1.45
Pr2Ce2O7 | Pr | 41.87 | None | None | None | None | CeO2 | sol−gel | 800 | 2 | 4 | 60 | 17 | 560 | 1 | 18000 | 4 | 130 | 12 | 11.3 | 13.5 | 1.6
Pr2Ce2O7 | Pr | 41.87 | None | None | None | None | CeO2 | sol−gel | 800 | 2 | 4 | 60 | 17 | 570 | 1 | 18000 | 4 | 130 | 12 | 11.5 | 14.8 | 1.71
Pr2Ce2O7 | Pr | 41.87 | None | None | None | None | CeO2 | sol−gel | 800 | 2 | 4 | 60 | 17 | 580 | 1 | 18000 | 4 | 130 | 12 | 11.7 | 16.1 | 1.9
Pr2Ce2O7 | Pr | 41.87 | None | None | None | None | CeO2 | sol−gel | 800 | 2 | 4 | 60 | 17 | 590 | 1 | 18000 | 4 | 130 | 12 | 12 | 17 | 2.05
Pr2Ce2O7 | Pr | 41.87 | None | None | None | None | CeO2 | sol−gel | 800 | 2 | 4 | 60 | 17 | 600 | 1 | 18000 | 4 | 130 | 12 | 12.2 | 18.2 | 2.2
Pr2Ce2O7 | Pr | 41.87 | None | None | None | None | CeO2 | sol−gel | 800 | 2 | 4 | 60 | 17 | 610 | 1 | 18000 | 4 | 130 | 12 | 12.5 | 19.6 | 2.43
Pr2Ce2O7 | Pr | 41.87 | None | None | None | None | CeO2 | sol−gel | 800 | 2 | 4 | 60 | 17 | 620 | 1 | 18000 | 4 | 130 | 12 | 12.8 | 21.1 | 2.73
Pr2Ce2O7 | Pr | 41.87 | None | None | None | None | CeO2 | sol−gel | 800 | 2 | 4 | 60 | 17 | 630 | 1 | 18000 | 4 | 130 | 12 | 13.1 | 22.9 | 3.04
Pr2Ce2O7 | Pr | 41.87 | None | None | None | None | CeO2 | sol−gel | 800 | 2 | 4 | 60 | 17 | 640 | 1 | 18000 | 4 | 130 | 12 | 13.5 | 24.3 | 3.3
Pr2Ce2O7 | Pr | 41.87 | None | None | None | None | CeO2 | sol−gel | 800 | 2 | 4 | 60 | 17 | 650 | 1 | 18000 | 4 | 130 | 12 | 13.8 | 26 | 3.49
Pr2Ce2O7 | Pr | 41.87 | None | None | None | None | CeO2 | sol−gel | 800 | 2 | 4 | 60 | 17 | 660 | 1 | 18000 | 4 | 130 | 12 | 13.9 | 26.6 | 3.64
Pr2Ce2O7 | Pr | 41.87 | None | None | None | None | CeO2 | sol−gel | 800 | 2 | 4 | 60 | 17 | 670 | 1 | 18000 | 4 | 130 | 12 | 14 | 27.4 | 3.75
Pr2Ce2O7 | Pr | 41.87 | None | None | None | None | CeO2 | sol−gel | 800 | 2 | 4 | 60 | 17 | 680 | 1 | 18000 | 4 | 130 | 12 | 14.1 | 27.9 | 3.9
Pr2Ce2O7 | Pr | 41.87 | None | None | None | None | CeO2 | sol−gel | 800 | 2 | 4 | 60 | 17 | 690 | 1 | 18000 | 4 | 130 | 12 | 14.2 | 28.4 | 3.97
Pr2Ce2O7 | Pr | 41.87 | None | None | None | None | CeO2 | sol−gel | 800 | 2 | 4 | 60 | 17 | 700 | 1 | 18000 | 4 | 130 | 12 | 14.3 | 29.2 | 4.12
Pr2Ce2O7 | Pr | 41.87 | None | None | None | None | CeO2 | sol−gel | 800 | 2 | 4 | 60 | 17 | 710 | 1 | 18000 | 4 | 130 | 12 | 14.5 | 29.6 | 4.27
Pr2Ce2O7 | Pr | 41.87 | None | None | None | None | CeO2 | sol−gel | 800 | 2 | 4 | 60 | 17 | 720 | 1 | 18000 | 4 | 130 | 12 | 14.8 | 30.2 | 4.39
Pr2Ce2O7 | Pr | 41.87 | None | None | None | None | CeO2 | sol−gel | 800 | 2 | 4 | 60 | 17 | 730 | 1 | 18000 | 4 | 130 | 12 | 15 | 30.8 | 4.5
Pr2Ce2O7 | Pr | 41.87 | None | None | None | None | CeO2 | sol−gel | 800 | 2 | 4 | 60 | 17 | 740 | 1 | 18000 | 4 | 130 | 12 | 15.1 | 31.1 | 4.65
Pr2Ce2O7 | Pr | 41.87 | None | None | None | None | CeO2 | sol−gel | 800 | 2 | 4 | 60 | 17 | 750 | 1 | 18000 | 4 | 130 | 12 | 15.3 | 31.8 | 4.68
Sm2Ce2O7 | Sm | 43.4 | None | None | None | None | CeO2 | sol−gel | 800 | 2 | 4 | 60 | 20 | 550 | 1 | 18000 | 4 | 130 | 12 | 21.8 | 47.2 | 10.3
Sm2Ce2O7 | Sm | 43.4 | None | None | None | None | CeO2 | sol−gel | 800 | 2 | 4 | 60 | 20 | 575 | 1 | 18000 | 4 | 130 | 12 | 21.9 | 48 | 10.5
Sm2Ce2O7 | Sm | 43.4 | None | None | None | None | CeO2 | sol−gel | 800 | 2 | 4 | 60 | 20 | 600 | 1 | 18000 | 4 | 130 | 12 | 22.1 | 48.3 | 10.7
Sm2Ce2O7 | Sm | 43.4 | None | None | None | None | CeO2 | sol−gel | 800 | 2 | 4 | 60 | 20 | 625 | 1 | 18000 | 4 | 130 | 12 | 22.1 | 48.6 | 10.7
Sm2Ce2O7 | Sm | 43.4 | None | None | None | None | CeO2 | sol−gel | 800 | 2 | 4 | 60 | 20 | 650 | 1 | 18000 | 4 | 130 | 12 | 22.2 | 48.9 | 10.9
Sm2Ce2O7 | Sm | 43.4 | None | None | None | None | CeO2 | sol−gel | 800 | 2 | 4 | 60 | 20 | 675 | 1 | 18000 | 4 | 130 | 12 | 22.6 | 49.7 | 11.2
Sm2Ce2O7 | Sm | 43.4 | None | None | None | None | CeO2 | sol−gel | 800 | 2 | 4 | 60 | 20 | 700 | 1 | 18000 | 4 | 130 | 12 | 22.9 | 50.8 | 11.7
Sm2Ce2O7 | Sm | 43.4 | None | None | None | None | CeO2 | sol−gel | 800 | 2 | 4 | 60 | 20 | 725 | 1 | 18000 | 4 | 130 | 12 | 23 | 50.9 | 11.7
Sm2Ce2O7 | Sm | 43.4 | None | None | None | None | CeO2 | sol−gel | 800 | 2 | 4 | 60 | 20 | 750 | 1 | 18000 | 4 | 130 | 12 | 23 | 51 | 11.7
Y2Ce2O7 | Y | 31.2 | None | None | None | None | CeO2 | sol−gel | 800 | 2 | 4 | 60 | 9 | 550 | 1 | 18000 | 4 | 130 | 12 | 14.8 | 40.1 | 5.91
Y2Ce2O7 | Y | 31.2 | None | None | None | None | CeO2 | sol−gel | 800 | 2 | 4 | 60 | 9 | 560 | 1 | 18000 | 4 | 130 | 12 | 15.7 | 41.3 | 6.56
Y2Ce2O7 | Y | 31.2 | None | None | None | None | CeO2 | sol−gel | 800 | 2 | 4 | 60 | 9 | 570 | 1 | 18000 | 4 | 130 | 12 | 16.6 | 42.6 | 7.14
Y2Ce2O7 | Y | 31.2 | None | None | None | None | CeO2 | sol−gel | 800 | 2 | 4 | 60 | 9 | 580 | 1 | 18000 | 4 | 130 | 12 | 17.4 | 44 | 7.75
Y2Ce2O7 | Y | 31.2 | None | None | None | None | CeO2 | sol−gel | 800 | 2 | 4 | 60 | 9 | 590 | 1 | 18000 | 4 | 130 | 12 | 18.3 | 45.5 | 8.32
Y2Ce2O7 | Y | 31.2 | None | None | None | None | CeO2 | sol−gel | 800 | 2 | 4 | 60 | 9 | 600 | 1 | 18000 | 4 | 130 | 12 | 19.1 | 46.8 | 8.89
Y2Ce2O7 | Y | 31.2 | None | None | None | None | CeO2 | sol−gel | 800 | 2 | 4 | 60 | 9 | 610 | 1 | 18000 | 4 | 130 | 12 | 19.8 | 47.3 | 9.35
Y2Ce2O7 | Y | 31.2 | None | None | None | None | CeO2 | sol−gel | 800 | 2 | 4 | 60 | 9 | 620 | 1 | 18000 | 4 | 130 | 12 | 20.4 | 47.7 | 9.73
Y2Ce2O7 | Y | 31.2 | None | None | None | None | CeO2 | sol−gel | 800 | 2 | 4 | 60 | 9 | 630 | 1 | 18000 | 4 | 130 | 12 | 21.1 | 48.6 | 10.2
Y2Ce2O7 | Y | 31.2 | None | None | None | None | CeO2 | sol−gel | 800 | 2 | 4 | 60 | 9 | 640 | 1 | 18000 | 4 | 130 | 12 | 21.7 | 48.7 | 10.6
Y2Ce2O7 | Y | 31.2 | None | None | None | None | CeO2 | sol−gel | 800 | 2 | 4 | 60 | 9 | 650 | 1 | 18000 | 4 | 130 | 12 | 22.3 | 48.9 | 11
Y2Ce2O7 | Y | 31.2 | None | None | None | None | CeO2 | sol−gel | 800 | 2 | 4 | 60 | 9 | 660 | 1 | 18000 | 4 | 130 | 12 | 22.6 | 49.3 | 11.1
Y2Ce2O7 | Y | 31.2 | None | None | None | None | CeO2 | sol−gel | 800 | 2 | 4 | 60 | 9 | 670 | 1 | 18000 | 4 | 130 | 12 | 22.7 | 49.6 | 11.2
Y2Ce2O7 | Y | 31.2 | None | None | None | None | CeO2 | sol−gel | 800 | 2 | 4 | 60 | 9 | 680 | 1 | 18000 | 4 | 130 | 12 | 22.9 | 49.9 | 11.3
Y2Ce2O7 | Y | 31.2 | None | None | None | None | CeO2 | sol−gel | 800 | 2 | 4 | 60 | 9 | 690 | 1 | 18000 | 4 | 130 | 12 | 23.1 | 50.3 | 11.5
Y2Ce2O7 | Y | 31.2 | None | None | None | None | CeO2 | sol−gel | 800 | 2 | 4 | 60 | 9 | 700 | 1 | 18000 | 4 | 130 | 12 | 23.2 | 50.8 | 11.6
Y2Ce2O7 | Y | 31.2 | None | None | None | None | CeO2 | sol−gel | 800 | 2 | 4 | 60 | 9 | 710 | 1 | 18000 | 4 | 130 | 12 | 23.3 | 50.9 | 11.7
Y2Ce2O7 | Y | 31.2 | None | None | None | None | CeO2 | sol−gel | 800 | 2 | 4 | 60 | 9 | 720 | 1 | 18000 | 4 | 130 | 12 | 23.4 | 50.9 | 11.9
Y2Ce2O7 | Y | 31.2 | None | None | None | None | CeO2 | sol−gel | 800 | 2 | 4 | 60 | 9 | 730 | 1 | 18000 | 4 | 130 | 12 | 23.5 | 50.9 | 12
Y2Ce2O7 | Y | 31.2 | None | None | None | None | CeO2 | sol−gel | 800 | 2 | 4 | 60 | 9 | 740 | 1 | 18000 | 4 | 130 | 12 | 23.6 | 50.9 | 12
Y2Ce2O7 | Y | 31.2 | None | None | None | None | CeO2 | sol−gel | 800 | 2 | 4 | 60 | 9 | 750 | 1 | 18000 | 4 | 130 | 12 | 23.7 | 51 | 12.1
Mn-Na2WO4/SiO2 | Mn | 2 | None | None | Na2WO4 | 5 | SiO2 | incipient-wetness impregnation | 800 | 2 | 4 | 60 | 2 | 550 | 1 | 18000 | 4 | 105 | 8 | 0.277 | 1.35 | 0.186
Mn-Na2WO4/SiO2 | Mn | 2 | None | None | Na2WO4 | 5 | SiO2 | incipient-wetness impregnation | 800 | 2 | 4 | 60 | 2 | 600 | 1 | 18000 | 4 | 105 | 8 | 0.362 | 2.3 | 0.319
Mn-Na2WO4/SiO2 | Mn | 2 | None | None | Na2WO4 | 5 | SiO2 | incipient-wetness impregnation | 800 | 2 | 4 | 60 | 2 | 650 | 1 | 18000 | 4 | 105 | 8 | 0.533 | 15.5 | 0.559
Mn-Na2WO4/SiO2 | Mn | 2 | None | None | Na2WO4 | 5 | SiO2 | incipient-wetness impregnation | 800 | 2 | 4 | 60 | 2 | 700 | 1 | 18000 | 4 | 105 | 8 | 6.76 | 42.8 | 2.79
Mn-Na2WO4/SiO2 | Mn | 2 | None | None | Na2WO4 | 5 | SiO2 | incipient-wetness impregnation | 800 | 2 | 4 | 60 | 2 | 750 | 1 | 18000 | 4 | 105 | 8 | 26.6 | 61.7 | 16.4
Mn-Na2WO4/SiO2 | Mn | 2 | None | None | Na2WO4 | 5 | SiO2 | incipient-wetness impregnation | 800 | 2 | 4 | 60 | 2 | 800 | 1 | 18000 | 4 | 105 | 8 | 34.8 | 67 | 23.1
Na2WO4-TiO2-MnOx/SiO2 | Mn | 2 | None | None | Na2WO4 | 5 | SiO2 | incipient-wetness impregnation | 850 | 2 | 4 | 35 | 2.9 | 700 | 1 | 76100 | 3 | 120 | 12 | 16.06 | 41.47 | 6.66
Na2WO4-TiO2-MnOx/SiO2-Li | Mn | 2 | Li | 0.5 | Na2WO4 | 5 | SiO2 | incipient-wetness impregnation | 850 | 2 | 4 | 35 | 2.9 | 700 | 1 | 76100 | 3 | 120 | 12 | 9.61 | 39.32 | 3.77
Na2WO4-TiO2-MnOx/SiO2--K | Mn | 2 | K | 0.5 | Na2WO4 | 5 | SiO2 | incipient-wetness impregnation | 850 | 2 | 4 | 35 | 2.9 | 700 | 1 | 76100 | 3 | 120 | 12 | 17.02 | 40.01 | 6.81
Na2WO4-TiO2-MnOx/SiO2-Rb | Mn | 2 | Rb | 0.5 | Na2WO4 | 5 | SiO2 | incipient-wetness impregnation | 850 | 2 | 4 | 35 | 2.9 | 700 | 1 | 76100 | 3 | 120 | 12 | 25.23 | 14.57 | 10.49
Na2WO4-TiO2-MnOx/SiO2-Cs | Mn | 2 | Cs | 0.5 | Na2WO4 | 5 | SiO2 | incipient-wetness impregnation | 850 | 2 | 4 | 35 | 2.9 | 700 | 1 | 76100 | 3 | 120 | 12 | 8.98 | 41.31 | 3.71
Na2WO4-TiO2-MnOx/SiO2-Mg | Mn | 2 | Mg | 0.5 | Na2WO4 | 5 | SiO2 | incipient-wetness impregnation | 850 | 2 | 4 | 35 | 2.9 | 700 | 1 | 76100 | 3 | 120 | 12 | 13.09 | 41.24 | 5.39
Na2WO4-TiO2-MnOx/SiO2-Ca | Mn | 2 | Ca | 0.5 | Na2WO4 | 5 | SiO2 | incipient-wetness impregnation | 850 | 2 | 4 | 35 | 2.9 | 700 | 1 | 76100 | 3 | 120 | 12 | 23.58 | 32.37 | 7.628
Na2WO4-TiO2-MnOx/SiO2-Sr | Mn | 2 | Sr | 0.5 | Na2WO4 | 5 | SiO2 | incipient-wetness impregnation | 850 | 2 | 4 | 35 | 2.9 | 700 | 1 | 76100 | 3 | 120 | 12 | 28.89 | 44.4 | 12.83
Na2WO4-TiO2-MnOx/SiO2-Ba | Mn | 2 | Ba | 0.5 | Na2WO4 | 5 | SiO2 | incipient-wetness impregnation | 850 | 2 | 4 | 35 | 2.9 | 700 | 1 | 76100 | 3 | 120 | 12 | 12.36 | 41.72 | 5.16
Na2WO4-TiO2-MnOx/SiO2-Sr | Mn | 2 | Sr | 0 | Na2WO4 | 5 | SiO2 | incipient-wetness impregnation | 850 | 2 | 3 | 35 | 2.9 | 700 | 1 | 76100 | 3 | 120 | 12 | 16.1 | 47.4 | 6.66
Na2WO4-TiO2-MnOx/SiO2-Sr | Mn | 2 | Sr | 0.1 | Na2WO4 | 5 | SiO2 | incipient-wetness impregnation | 850 | 2 | 3 | 35 | 2.9 | 700 | 1 | 76100 | 3 | 120 | 12 | 31.2 | 42.2 | 13.2
Na2WO4-TiO2-MnOx/SiO2-Sr | Mn | 2 | Sr | 0.2 | Na2WO4 | 5 | SiO2 | incipient-wetness impregnation | 850 | 2 | 3 | 35 | 2.9 | 700 | 1 | 76100 | 3 | 120 | 12 | 32 | 44.3 | 14.2
Na2WO4-TiO2-MnOx/SiO2-Sr | Mn | 2 | Sr | 0.3 | Na2WO4 | 5 | SiO2 | incipient-wetness impregnation | 850 | 2 | 3 | 35 | 2.9 | 700 | 1 | 76100 | 3 | 120 | 12 | 31.2 | 45.9 | 14.3
Na2WO4-TiO2-MnOx/SiO2-Sr | Mn | 2 | Sr | 0.4 | Na2WO4 | 5 | SiO2 | incipient-wetness impregnation | 850 | 2 | 3 | 35 | 2.9 | 700 | 1 | 76100 | 3 | 120 | 12 | 29.9 | 45.1 | 13.6
Na2WO4-TiO2-MnOx/SiO2-Sr | Mn | 2 | Sr | 0.5 | Na2WO4 | 5 | SiO2 | incipient-wetness impregnation | 850 | 2 | 3 | 35 | 2.9 | 700 | 1 | 76100 | 3 | 120 | 12 | 28.8 | 44.4 | 12.8
Na2WO4-TiO2-MnOx/SiO2-Sr | Mn | 2 | Sr | 0.6 | Na2WO4 | 5 | SiO2 | incipient-wetness impregnation | 850 | 2 | 3 | 35 | 2.9 | 700 | 1 | 76100 | 3 | 120 | 12 | 28.9 | 42.5 | 12.3
Na2WO4-TiO2-MnOx/SiO2-Sr | Mn | 2 | Sr | 0.7 | Na2WO4 | 5 | SiO2 | incipient-wetness impregnation | 850 | 2 | 3 | 35 | 2.9 | 700 | 1 | 76100 | 3 | 120 | 12 | 28.7 | 41 | 11.8
Na2WO4-TiO2-MnOx/SiO2-Sr | Mn | 2 | Sr | 0.8 | Na2WO4 | 5 | SiO2 | incipient-wetness impregnation | 850 | 2 | 3 | 35 | 2.9 | 700 | 1 | 76100 | 3 | 120 | 12 | 28.2 | 40.1 | 11.3
Na2WO4-TiO2-MnOx/SiO2-Sr | Mn | 2 | Sr | 0.9 | Na2WO4 | 5 | SiO2 | incipient-wetness impregnation | 850 | 2 | 3 | 35 | 2.9 | 700 | 1 | 76100 | 3 | 120 | 12 | 26.8 | 39.9 | 10.7
Na2WO4-TiO2-MnOx/SiO2-Sr | Mn | 2 | Sr | 1 | Na2WO4 | 5 | SiO2 | incipient-wetness impregnation | 850 | 2 | 3 | 35 | 2.9 | 700 | 1 | 76100 | 3 | 120 | 12 | 25.7 | 39.7 | 10.2
Na2WO4-TiO2-MnOx/SiO2-Sr | Mn | 2 | Sr | 1.1 | Na2WO4 | 5 | SiO2 | incipient-wetness impregnation | 850 | 2 | 3 | 35 | 2.9 | 700 | 1 | 76100 | 3 | 120 | 12 | 24.9 | 38.5 | 9.64
Na2WO4-TiO2-MnOx/SiO2-Sr | Mn | 2 | Sr | 1.2 | Na2WO4 | 5 | SiO2 | incipient-wetness impregnation | 850 | 2 | 3 | 35 | 2.9 | 700 | 1 | 76100 | 3 | 120 | 12 | 24.3 | 37.2 | 6.11
Na2WO4-TiO2-MnOx/SiO2-Sr | Mn | 2 | Sr | 1.3 | Na2WO4 | 5 | SiO2 | incipient-wetness impregnation | 850 | 2 | 3 | 35 | 2.9 | 700 | 1 | 76100 | 3 | 120 | 12 | 23.7 | 36 | 8.6
Na2WO4-TiO2-MnOx/SiO2-Sr | Mn | 2 | Sr | 1.4 | Na2WO4 | 5 | SiO2 | incipient-wetness impregnation | 850 | 2 | 3 | 35 | 2.9 | 700 | 1 | 76100 | 3 | 120 | 12 | 23.1 | 34.7 | 8.08
Na2WO4-TiO2-MnOx/SiO2-Sr | Mn | 2 | Sr | 1.5 | Na2WO4 | 5 | SiO2 | incipient-wetness impregnation | 850 | 2 | 3 | 35 | 2.9 | 700 | 1 | 76100 | 3 | 120 | 12 | 22.5 | 33.5 | 7.57
Na2WO4-TiO2-MnOx/SiO2-Sr | Mn | 2 | Sr | 0.25 | Na2WO4 | 5 | SiO2 | incipient-wetness impregnation | 850 | 2 | 3 | 35 | 4.1 | 700 | 1 | 10000 | 3 | 120 | 12 | 33.8 | 52.6 | 17.8
Na2WO4-TiO2-MnOx/SiO2-Sr | Mn | 2 | Sr | 0.25 | Na2WO4 | 5 | SiO2 | incipient-wetness impregnation | 850 | 2 | 3 | 35 | 4.1 | 700 | 1 | 15000 | 3 | 120 | 12 | 35.2 | 54.8 | 19.2
Na2WO4-TiO2-MnOx/SiO2-Sr | Mn | 2 | Sr | 0.25 | Na2WO4 | 5 | SiO2 | incipient-wetness impregnation | 850 | 2 | 3 | 35 | 4.1 | 700 | 1 | 20000 | 3 | 120 | 12 | 35.5 | 54.7 | 19.6
Na2WO4-TiO2-MnOx/SiO2-Sr | Mn | 2 | Sr | 0.25 | Na2WO4 | 5 | SiO2 | incipient-wetness impregnation | 850 | 2 | 3 | 35 | 4.1 | 700 | 1 | 25000 | 3 | 120 | 12 | 35.4 | 54.6 | 19.3
Na2WO4-TiO2-MnOx/SiO2-Sr | Mn | 2 | Sr | 0.25 | Na2WO4 | 5 | SiO2 | incipient-wetness impregnation | 850 | 2 | 3 | 35 | 4.1 | 700 | 1 | 30000 | 3 | 120 | 12 | 35.1 | 56.2 | 19.8
Na2WO4-TiO2-MnOx/SiO2-Sr | Mn | 2 | Sr | 0.25 | Na2WO4 | 5 | SiO2 | incipient-wetness impregnation | 850 | 2 | 3 | 35 | 4.1 | 700 | 1 | 35000 | 3 | 120 | 12 | 34.6 | 57.4 | 20.2
Na2WO4-TiO2-MnOx/SiO2-Sr | Mn | 2 | Sr | 0.25 | Na2WO4 | 5 | SiO2 | incipient-wetness impregnation | 850 | 2 | 3 | 35 | 4.1 | 700 | 1 | 40000 | 3 | 120 | 12 | 32.7 | 57 | 19.9
Na2WO4-TiO2-MnOx/SiO2-Sr | Mn | 2 | Sr | 0.25 | Na2WO4 | 5 | SiO2 | incipient-wetness impregnation | 850 | 2 | 3 | 35 | 4.1 | 700 | 1 | 45000 | 3 | 120 | 12 | 31.1 | 57.7 | 19.5
Na2WO4-TiO2-MnOx/SiO2-Sr | Mn | 2 | Sr | 0.25 | Na2WO4 | 5 | SiO2 | incipient-wetness impregnation | 850 | 2 | 3 | 35 | 4.1 | 700 | 1 | 50000 | 3 | 120 | 12 | 29 | 59.1 | 19.1
Na2WO4-TiO2-MnOx/SiO2-Sr | Mn | 2 | Sr | 0.25 | Na2WO4 | 5 | SiO2 | incipient-wetness impregnation | 850 | 2 | 3 | 35 | 4.1 | 700 | 1 | 55000 | 3 | 120 | 12 | 22.8 | 57.5 | 14.4
Na2WO4-TiO2-MnOx/SiO2-Sr | Mn | 2 | Sr | 0.25 | Na2WO4 | 5 | SiO2 | incipient-wetness impregnation | 850 | 2 | 3 | 35 | 4.1 | 700 | 1 | 60000 | 3 | 120 | 12 | 17.1 | 54.6 | 9.45
Na2WO4-TiO2-MnOx/SiO2-Sr | Mn | 2 | Sr | 0.25 | Na2WO4 | 5 | SiO2 | incipient-wetness impregnation | 850 | 2 | 3 | 35 | 4.1 | 700 | 1 | 65000 | 3 | 120 | 12 | 16.1 | 50.3 | 8.16
Na2WO4-TiO2-MnOx/SiO2-Sr | Mn | 2 | Sr | 0.25 | Na2WO4 | 5 | SiO2 | incipient-wetness impregnation | 850 | 2 | 3 | 35 | 4.1 | 700 | 1 | 70000 | 3 | 120 | 12 | 12.7 | 45.4 | 6
Na2WO4-TiO2-MnOx/SiO2-Sr | Mn | 2 | Sr | 0.25 | Na2WO4 | 5 | SiO2 | incipient-wetness impregnation | 850 | 2 | 3 | 35 | 4.1 | 600 | 1 | 12700 | 3 | 120 | 12 | 0.355 | 17.1 | 0.146
Na2WO4-TiO2-MnOx/SiO2-Sr | Mn | 2 | Sr | 0.25 | Na2WO4 | 5 | SiO2 | incipient-wetness impregnation | 850 | 2 | 3 | 35 | 4.1 | 625 | 1 | 12700 | 3 | 120 | 12 | 1.82 | 32 | 0.679
Na2WO4-TiO2-MnOx/SiO2-Sr | Mn | 2 | Sr | 0.25 | Na2WO4 | 5 | SiO2 | incipient-wetness impregnation | 850 | 2 | 3 | 35 | 4.1 | 650 | 1 | 12700 | 3 | 120 | 12 | 3.41 | 46.7 | 1.48
Na2WO4-TiO2-MnOx/SiO2-Sr | Mn | 2 | Sr | 0.25 | Na2WO4 | 5 | SiO2 | incipient-wetness impregnation | 850 | 2 | 3 | 35 | 4.1 | 675 | 1 | 12700 | 3 | 120 | 12 | 19.3 | 52.1 | 10.8
Na2WO4-TiO2-MnOx/SiO2-Sr | Mn | 2 | Sr | 0.25 | Na2WO4 | 5 | SiO2 | incipient-wetness impregnation | 850 | 2 | 3 | 35 | 4.1 | 700 | 1 | 12700 | 3 | 120 | 12 | 35.2 | 57.7 | 20.2
Na2WO4-TiO2-MnOx/SiO2-Sr | Mn | 2 | Sr | 0.25 | Na2WO4 | 5 | SiO2 | incipient-wetness impregnation | 850 | 2 | 3 | 35 | 4.1 | 725 | 1 | 12700 | 3 | 120 | 12 | 35.3 | 57.4 | 20.3
Na2WO4-TiO2-MnOx/SiO2-Sr | Mn | 2 | Sr | 0.25 | Na2WO4 | 5 | SiO2 | incipient-wetness impregnation | 850 | 2 | 3 | 35 | 4.1 | 750 | 1 | 12700 | 3 | 120 | 12 | 35.5 | 57.3 | 20.4
Na2WO4-TiO2-MnOx/SiO2-Sr | Mn | 2 | Sr | 0.25 | Na2WO4 | 5 | SiO2 | incipient-wetness impregnation | 850 | 2 | 3 | 35 | 4.1 | 775 | 1 | 12700 | 3 | 120 | 12 | 35.7 | 51.5 | 18.5
Na2WO4-TiO2-MnOx/SiO2-Sr | Mn | 2 | Sr | 0.25 | Na2WO4 | 5 | SiO2 | incipient-wetness impregnation | 850 | 2 | 3 | 35 | 4.1 | 800 | 1 | 12700 | 3 | 120 | 12 | 36.3 | 46.1 | 16.6
Na2WO4-TiO2-MnOx/SiO2-Sr | Mn | 2 | Sr | 0.25 | Na2WO4 | 5 | SiO2 | incipient-wetness impregnation | 850 | 2 | 3 | 35 | 4.1 | 800 | 1 | 12900 | 3 | 120 | 12 | 34.2 | 59.1 | 20.2
Na2WO4-TiO2-MnOx/SiO2-Sr | Mn | 2 | Sr | 0.25 | Na2WO4 | 5 | SiO2 | incipient-wetness impregnation | 850 | 2 | 3 | 45 | 4.1 | 800 | 1 | 16600 | 3 | 120 | 12 | 34.5 | 59.6 | 20.5
Na2WO4-TiO2-MnOx/SiO2-Sr | Mn | 2 | Sr | 0.25 | Na2WO4 | 5 | SiO2 | incipient-wetness impregnation | 850 | 2 | 3 | 55 | 4.1 | 800 | 1 | 20200 | 3 | 120 | 12 | 35.5 | 60.4 | 21.4
Na2WO4-TiO2-MnOx/SiO2-Sr | Mn | 2 | Sr | 0.25 | Na2WO4 | 5 | SiO2 | incipient-wetness impregnation | 850 | 2 | 3 | 65 | 4.1 | 800 | 1 | 23700 | 3 | 120 | 12 | 36.6 | 62.5 | 22.9
Na2WO4-TiO2-MnOx/SiO2-Sr | Mn | 2 | Sr | 0.25 | Na2WO4 | 5 | SiO2 | incipient-wetness impregnation | 850 | 2 | 3 | 75 | 4.1 | 800 | 1 | 27500 | 3 | 120 | 12 | 31.2 | 57.4 | 17.9
Na2WO4-TiO2-MnOx/SiO2-Sr | Mn | 2 | Sr | 0.25 | Na2WO4 | 5 | SiO2 | incipient-wetness impregnation | 850 | 2 | 3 | 85 | 4.1 | 800 | 1 | 31100 | 3 | 120 | 12 | 31.1 | 56.1 | 17.5
MgTiO3 | Mg | 0 | None | None | None | None | TiO2 | sol-gel | 800 | 2 | 2 | 35 | 4.1 | 700 | 1 | 20000 | 3 | 120 | 8 | 26.1 | 48.8 | 12.7
MgTiO3 | Mg | 5 | None | None | None | None | TiO2 | sol-gel | 800 | 2 | 2 | 35 | 4.1 | 700 | 1 | 20000 | 3 | 120 | 8 | 26.1 | 48.2 | 13.8
MgTiO3 | Mg | 10 | None | None | None | None | TiO2 | sol-gel | 800 | 2 | 2 | 35 | 4.1 | 700 | 1 | 20000 | 3 | 120 | 8 | 26.2 | 47.9 | 15
MgTiO3 | Mg | 15 | None | None | None | None | TiO2 | sol-gel | 800 | 2 | 2 | 35 | 4.1 | 700 | 1 | 20000 | 3 | 120 | 8 | 28.7 | 47 | 14.7
MgTiO3 | Mg | 20 | None | None | None | None | TiO2 | sol-gel | 800 | 2 | 2 | 35 | 4.1 | 700 | 1 | 20000 | 3 | 120 | 8 | 31.4 | 46.3 | 14.5
MgTiO3 | Mg | 25 | None | None | None | None | TiO2 | sol-gel | 800 | 2 | 2 | 35 | 4.1 | 700 | 1 | 20000 | 3 | 120 | 8 | 31 | 45.1 | 14.1
MgTiO3 | Mg | 30 | None | None | None | None | TiO2 | sol-gel | 800 | 2 | 2 | 35 | 4.1 | 700 | 1 | 20000 | 3 | 120 | 8 | 30.7 | 44.3 | 13.6
MgTiO3 | Mg | 35 | None | None | None | None | TiO2 | sol-gel | 800 | 2 | 2 | 35 | 4.1 | 700 | 1 | 20000 | 3 | 120 | 8 | 30.1 | 45.2 | 13.7
MgTiO3 | Mg | 40 | None | None | None | None | TiO2 | sol-gel | 800 | 2 | 2 | 35 | 4.1 | 700 | 1 | 20000 | 3 | 120 | 8 | 29.6 | 46 | 13.7
MgTiO3 | Mg | 45 | None | None | None | None | TiO2 | sol-gel | 800 | 2 | 2 | 35 | 4.1 | 700 | 1 | 20000 | 3 | 120 | 8 | 29.4 | 44.8 | 13.2
MgTiO3 | Mg | 50 | None | None | None | None | TiO2 | sol-gel | 800 | 2 | 2 | 35 | 4.1 | 700 | 1 | 20000 | 3 | 120 | 8 | 29.1 | 43.7 | 12.7
MgTiO3 | Mg | 55 | None | None | None | None | TiO2 | sol-gel | 800 | 2 | 2 | 35 | 4.1 | 700 | 1 | 20000 | 3 | 120 | 8 | 30 | 44.9 | 13.5
MgTiO3 | Mg | 60 | None | None | None | None | TiO2 | sol-gel | 800 | 2 | 2 | 35 | 4.1 | 700 | 1 | 20000 | 3 | 120 | 8 | 31 | 46.4 | 14.4
CaTiO3 | Ca | 0 | None | None | None | None | TiO2 | sol-gel | 800 | 2 | 2 | 35 | 2.5 | 700 | 1 | 20000 | 3 | 120 | 8 | 26.1 | 48.8 | 12.7
CaTiO3 | Ca | 5 | None | None | None | None | TiO2 | sol-gel | 800 | 2 | 2 | 35 | 2.5 | 700 | 1 | 20000 | 3 | 120 | 8 | 27.1 | 41.7 | 11.1
CaTiO3 | Ca | 10 | None | None | None | None | TiO2 | sol-gel | 800 | 2 | 2 | 35 | 2.5 | 700 | 1 | 20000 | 3 | 120 | 8 | 28 | 34.4 | 9.78
CaTiO3 | Ca | 15 | None | None | None | None | TiO2 | sol-gel | 800 | 2 | 2 | 35 | 2.5 | 700 | 1 | 20000 | 3 | 120 | 8 | 29.6 | 42.2 | 12.7
CaTiO3 | Ca | 20 | None | None | None | None | TiO2 | sol-gel | 800 | 2 | 2 | 35 | 2.5 | 700 | 1 | 20000 | 3 | 120 | 8 | 31.2 | 49.6 | 15.5
CaTiO3 | Ca | 25 | None | None | None | None | TiO2 | sol-gel | 800 | 2 | 2 | 35 | 2.5 | 700 | 1 | 20000 | 3 | 120 | 8 | 31 | 49.8 | 15.4
CaTiO3 | Ca | 30 | None | None | None | None | TiO2 | sol-gel | 800 | 2 | 2 | 35 | 2.5 | 700 | 1 | 20000 | 3 | 120 | 8 | 30.6 | 50.2 | 15.4
CaTiO3 | Ca | 35 | None | None | None | None | TiO2 | sol-gel | 800 | 2 | 2 | 35 | 2.5 | 700 | 1 | 20000 | 3 | 120 | 8 | 30.7 | 49.6 | 15.2
CaTiO3 | Ca | 40 | None | None | None | None | TiO2 | sol-gel | 800 | 2 | 2 | 35 | 2.5 | 700 | 1 | 20000 | 3 | 120 | 8 | 30.7 | 49.2 | 15.1
CaTiO3 | Ca | 45 | None | None | None | None | TiO2 | sol-gel | 800 | 2 | 2 | 35 | 2.5 | 700 | 1 | 20000 | 3 | 120 | 8 | 30.6 | 45.2 | 13.9
CaTiO3 | Ca | 50 | None | None | None | None | TiO2 | sol-gel | 800 | 2 | 2 | 35 | 2.5 | 700 | 1 | 20000 | 3 | 120 | 8 | 30.5 | 41.4 | 12.7
CaTiO3 | Ca | 55 | None | None | None | None | TiO2 | sol-gel | 800 | 2 | 2 | 35 | 2.5 | 700 | 1 | 20000 | 3 | 120 | 8 | 27.6 | 43.3 | 12
CaTiO3 | Ca | 60 | None | None | None | None | TiO2 | sol-gel | 800 | 2 | 2 | 35 | 2.5 | 700 | 1 | 20000 | 3 | 120 | 8 | 25 | 45 | 11.3
SrTiO3 | Sr | 0 | None | None | None | None | TiO2 | sol-gel | 800 | 2 | 2 | 35 | 2.3 | 700 | 1 | 20000 | 3 | 120 | 8 | 26 | 48.7 | 12.8
SrTiO3 | Sr | 5 | None | None | None | None | TiO2 | sol-gel | 800 | 2 | 2 | 35 | 2.3 | 700 | 1 | 20000 | 3 | 120 | 8 | 26.9 | 53.3 | 14.5
SrTiO3 | Sr | 10 | None | None | None | None | TiO2 | sol-gel | 800 | 2 | 2 | 35 | 2.3 | 700 | 1 | 20000 | 3 | 120 | 8 | 27.8 | 57.6 | 16
SrTiO3 | Sr | 15 | None | None | None | None | TiO2 | sol-gel | 800 | 2 | 2 | 35 | 2.3 | 700 | 1 | 20000 | 3 | 120 | 8 | 27.4 | 57.4 | 15.8
SrTiO3 | Sr | 20 | None | None | None | None | TiO2 | sol-gel | 800 | 2 | 2 | 35 | 2.3 | 700 | 1 | 20000 | 3 | 120 | 8 | 27.1 | 57.3 | 15.6
SrTiO3 | Sr | 25 | None | None | None | None | TiO2 | sol-gel | 800 | 2 | 2 | 35 | 2.3 | 700 | 1 | 20000 | 3 | 120 | 8 | 27.6 | 57.6 | 16
SrTiO3 | Sr | 30 | None | None | None | None | TiO2 | sol-gel | 800 | 2 | 2 | 35 | 2.3 | 700 | 1 | 20000 | 3 | 120 | 8 | 28.3 | 58.1 | 16.5
SrTiO3 | Sr | 35 | None | None | None | None | TiO2 | sol-gel | 800 | 2 | 2 | 35 | 2.3 | 700 | 1 | 20000 | 3 | 120 | 8 | 28.6 | 58.2 | 16.7
SrTiO3 | Sr | 40 | None | None | None | None | TiO2 | sol-gel | 800 | 2 | 2 | 35 | 2.3 | 700 | 1 | 20000 | 3 | 120 | 8 | 29 | 58 | 16.9
SrTiO3 | Sr | 45 | None | None | None | None | TiO2 | sol-gel | 800 | 2 | 2 | 35 | 2.3 | 700 | 1 | 20000 | 3 | 120 | 8 | 29.9 | 57.1 | 17
SrTiO3 | Sr | 50 | None | None | None | None | TiO2 | sol-gel | 800 | 2 | 2 | 35 | 2.3 | 700 | 1 | 20000 | 3 | 120 | 8 | 30.8 | 56 | 17.2
SrTiO3 | Sr | 55 | None | None | None | None | TiO2 | sol-gel | 800 | 2 | 2 | 35 | 2.3 | 700 | 1 | 20000 | 3 | 120 | 8 | 29.8 | 56 | 16.7
SrTiO3 | Sr | 60 | None | None | None | None | TiO2 | sol-gel | 800 | 2 | 2 | 35 | 2.3 | 700 | 1 | 20000 | 3 | 120 | 8 | 28.9 | 56 | 16.2
BaTiO3 | Ba | 0 | None | None | None | None | TiO2 | sol-gel | 800 | 2 | 2 | 35 | 0.2 | 700 | 1 | 20000 | 3 | 120 | 8 | 26.2 | 49 | 12.8
BaTiO3 | Ba | 5 | None | None | None | None | TiO2 | sol-gel | 800 | 2 | 2 | 35 | 0.2 | 700 | 1 | 20000 | 3 | 120 | 8 | 21.4 | 47.4 | 10.2
BaTiO3 | Ba | 10 | None | None | None | None | TiO2 | sol-gel | 800 | 2 | 2 | 35 | 0.2 | 700 | 1 | 20000 | 3 | 120 | 8 | 16.9 | 46 | 7.77
BaTiO3 | Ba | 15 | None | None | None | None | TiO2 | sol-gel | 800 | 2 | 2 | 35 | 0.2 | 700 | 1 | 20000 | 3 | 120 | 8 | 19.9 | 55.3 | 11.4
BaTiO3 | Ba | 20 | None | None | None | None | TiO2 | sol-gel | 800 | 2 | 2 | 35 | 0.2 | 700 | 1 | 20000 | 3 | 120 | 8 | 23.1 | 64.5 | 14.9
BaTiO3 | Ba | 25 | None | None | None | None | TiO2 | sol-gel | 800 | 2 | 2 | 35 | 0.2 | 700 | 1 | 20000 | 3 | 120 | 8 | 22.9 | 65.2 | 15
BaTiO3 | Ba | 30 | None | None | None | None | TiO2 | sol-gel | 800 | 2 | 2 | 35 | 0.2 | 700 | 1 | 20000 | 3 | 120 | 8 | 22.8 | 66.2 | 15.1
BaTiO3 | Ba | 35 | None | None | None | None | TiO2 | sol-gel | 800 | 2 | 2 | 35 | 0.2 | 700 | 1 | 20000 | 3 | 120 | 8 | 22.6 | 66.3 | 15
BaTiO3 | Ba | 40 | None | None | None | None | TiO2 | sol-gel | 800 | 2 | 2 | 35 | 0.2 | 700 | 1 | 20000 | 3 | 120 | 8 | 22.5 | 66.4 | 15
BaTiO3 | Ba | 45 | None | None | None | None | TiO2 | sol-gel | 800 | 2 | 2 | 35 | 0.2 | 700 | 1 | 20000 | 3 | 120 | 8 | 23.8 | 64.9 | 15.5
BaTiO3 | Ba | 50 | None | None | None | None | TiO2 | sol-gel | 800 | 2 | 2 | 35 | 0.2 | 700 | 1 | 20000 | 3 | 120 | 8 | 25.1 | 63.5 | 15.9
BaTiO3 | Ba | 55 | None | None | None | None | TiO2 | sol-gel | 800 | 2 | 2 | 35 | 0.2 | 700 | 1 | 20000 | 3 | 120 | 8 | 23.4 | 64.4 | 15.1
BaTiO3 | Ba | 60 | None | None | None | None | TiO2 | sol-gel | 800 | 2 | 2 | 35 | 0.2 | 700 | 1 | 20000 | 3 | 120 | 8 | 21.8 | 65.5 | 14.3
La-MgO | La | 10 | None | None | MgO | 10 | La2O3 | solution-mixing | 800 | 2 | 2 | 35 | 18.6 | 450 | 1 | 20000 | 3 | 120 | 8 | 0 | 0 | 0
La-MgO | La | 10 | None | None | MgO | 10 | La2O3 | solution-mixing | 800 | 2 | 2 | 35 | 18.6 | 500 | 1 | 20000 | 3 | 120 | 8 | 0.01 | 0.134 | 1.51
La-MgO | La | 10 | None | None | MgO | 10 | La2O3 | solution-mixing | 800 | 2 | 2 | 35 | 18.6 | 550 | 1 | 20000 | 3 | 120 | 8 | 11.1 | 13.5 | 2.11
La-MgO | La | 10 | None | None | MgO | 10 | La2O3 | solution-mixing | 800 | 2 | 2 | 35 | 18.6 | 600 | 1 | 20000 | 3 | 120 | 8 | 13.9 | 23.9 | 3.45
La-MgO | La | 10 | None | None | MgO | 10 | La2O3 | solution-mixing | 800 | 2 | 2 | 35 | 18.6 | 650 | 1 | 20000 | 3 | 120 | 8 | 16.9 | 41.7 | 7.04
La-MgO | La | 10 | None | None | MgO | 10 | La2O3 | solution-mixing | 800 | 2 | 2 | 35 | 18.6 | 700 | 1 | 20000 | 3 | 120 | 8 | 31.4 | 48.1 | 15
La-MgO | La | 10 | None | None | MgO | 10 | La2O3 | solution-mixing | 800 | 2 | 2 | 35 | 18.6 | 750 | 1 | 20000 | 3 | 120 | 8 | 27.9 | 34.6 | 9.64
La-MgO | La | 10 | None | None | CaO | 10 | La2O3 | solution-mixing | 800 | 2 | 2 | 35 | 18.6 | 800 | 1 | 20000 | 3 | 120 | 8 | 26.2 | 15.1 | 3.88
La-CaO | Ca | 30 | None | None | CaO | 10 | La2O3 | solution-mixing | 800 | 2 | 2 | 35 | 3 | 450 | 1 | 20000 | 3 | 120 | 8 | 1.66 | 0 | 0
La-CaO | Ca | 30 | None | None | CaO | 10 | La2O3 | solution-mixing | 800 | 2 | 2 | 35 | 3 | 500 | 1 | 20000 | 3 | 120 | 8 | 5.31 | 0.179 | 0.09
La-CaO | Ca | 30 | None | None | CaO | 10 | La2O3 | solution-mixing | 800 | 2 | 2 | 35 | 3 | 550 | 1 | 20000 | 3 | 120 | 8 | 10.6 | 0.179 | 0.12
La-CaO | Ca | 30 | None | None | CaO | 10 | La2O3 | solution-mixing | 800 | 2 | 2 | 35 | 3 | 600 | 1 | 20000 | 3 | 120 | 8 | 13.9 | 25.3 | 3.47
La-CaO | Ca | 30 | None | None | CaO | 10 | La2O3 | solution-mixing | 800 | 2 | 2 | 35 | 3 | 650 | 1 | 20000 | 3 | 120 | 8 | 16 | 38.6 | 6.16
La-CaO | Ca | 30 | None | None | CaO | 10 | La2O3 | solution-mixing | 800 | 2 | 2 | 35 | 3 | 700 | 1 | 20000 | 3 | 120 | 8 | 30.9 | 50 | 15.4
La-CaO | Ca | 30 | None | None | CaO | 10 | La2O3 | solution-mixing | 800 | 2 | 2 | 35 | 3 | 750 | 1 | 20000 | 3 | 120 | 8 | 14.7 | 22.5 | 3.31
La-CaO | Ca | 30 | None | None | CaO | 10 | La2O3 | solution-mixing | 800 | 2 | 2 | 35 | 3 | 800 | 1 | 20000 | 3 | 120 | 8 | 16.4 | 10.5 | 1.75
La-SrO | Sr | 50 | None | None | SrO | 50 | La2O3 | solution-mixing | 800 | 2 | 2 | 35 | 4.3 | 450 | 1 | 20000 | 3 | 120 | 8 | 0.628 | 0.17 | 0.0584
La-SrO | Sr | 50 | None | None | SrO | 50 | La2O3 | solution-mixing | 800 | 2 | 2 | 35 | 4.3 | 500 | 1 | 20000 | 3 | 120 | 8 | 1.6 | 0 | 0.154
La-SrO | Sr | 50 | None | None | SrO | 50 | La2O3 | solution-mixing | 800 | 2 | 2 | 35 | 4.3 | 550 | 1 | 20000 | 3 | 120 | 8 | 3.93 | 0 | 0.0266
La-SrO | Sr | 50 | None | None | SrO | 50 | La2O3 | solution-mixing | 800 | 2 | 2 | 35 | 4.3 | 600 | 1 | 20000 | 3 | 120 | 8 | 10.2 | 19.6 | 2
La-SrO | Sr | 50 | None | None | SrO | 50 | La2O3 | solution-mixing | 800 | 2 | 2 | 35 | 4.3 | 650 | 1 | 20000 | 3 | 120 | 8 | 29.5 | 50.2 | 14.8
La-SrO | Sr | 50 | None | None | SrO | 50 | La2O3 | solution-mixing | 800 | 2 | 2 | 35 | 4.3 | 700 | 1 | 20000 | 3 | 120 | 8 | 31 | 56.1 | 17.2
La-SrO | Sr | 50 | None | None | SrO | 50 | La2O3 | solution-mixing | 800 | 2 | 2 | 35 | 4.3 | 750 | 1 | 20000 | 3 | 120 | 8 | 34.6 | 46.4 | 16
La-SrO | Sr | 50 | None | None | SrO | 50 | La2O3 | solution-mixing | 800 | 2 | 2 | 35 | 4.3 | 800 | 1 | 20000 | 3 | 120 | 8 | 32.7 | 24.7 | 8.12
La-BaO | Ba | 50 | None | None | BaO | 50 | La2O3 | solution-mixing | 800 | 2 | 2 | 35 | 0.2 | 450 | 1 | 20000 | 3 | 120 | 8 | 0 | 0 | 0
La-BaO | Ba | 50 | None | None | BaO | 50 | La2O3 | solution-mixing | 800 | 2 | 2 | 35 | 0.2 | 500 | 1 | 20000 | 3 | 120 | 8 | 0.0576 | 0 | 0.0584
La-BaO | Ba | 50 | None | None | BaO | 50 | La2O3 | solution-mixing | 800 | 2 | 2 | 35 | 0.2 | 550 | 1 | 20000 | 3 | 120 | 8 | 13.6 | 15.2 | 1.24
La-BaO | Ba | 50 | None | None | BaO | 50 | La2O3 | solution-mixing | 800 | 2 | 2 | 35 | 0.2 | 600 | 1 | 20000 | 3 | 120 | 8 | 13.9 | 28.6 | 3.49
La-BaO | Ba | 50 | None | None | BaO | 50 | La2O3 | solution-mixing | 800 | 2 | 2 | 35 | 0.2 | 650 | 1 | 20000 | 3 | 120 | 8 | 16.9 | 43.8 | 7.93
La-BaO | Ba | 50 | None | None | BaO | 50 | La2O3 | solution-mixing | 800 | 2 | 2 | 35 | 0.2 | 700 | 1 | 20000 | 3 | 120 | 8 | 25.1 | 63.4 | 15.9
La-BaO | Ba | 50 | None | None | BaO | 50 | La2O3 | solution-mixing | 800 | 2 | 2 | 35 | 0.2 | 750 | 1 | 20000 | 3 | 120 | 8 | 15.8 | 22.1 | 3.65
La-BaO | Ba | 50 | None | None | BaO | 50 | La2O3 | solution-mixing | 800 | 2 | 2 | 35 | 0.2 | 800 | 1 | 20000 | 3 | 120 | 8 | 16.9 | 3.22 | 0.616
La2O3 | None | 0 | None | None | None | None | La2O3 | hydrothermal | 800 | 10 | 4 | 50 | 37 | 560 | 1 | 15000 | 3 | 50 | 12 | 3.97 | 4.38 | 0.312
La2O3 | None | 0 | None | None | None | None | La2O3 | hydrothermal | 800 | 10 | 4 | 50 | 37 | 580 | 1 | 15000 | 3 | 50 | 12 | 13 | 2.65 | 0.342
La2O3 | None | 0 | None | None | None | None | La2O3 | hydrothermal | 800 | 10 | 4 | 50 | 37 | 600 | 1 | 15000 | 3 | 50 | 12 | 12.4 | 4.99 | 0.643
La2O3 | None | 0 | None | None | None | None | La2O3 | hydrothermal | 800 | 10 | 4 | 50 | 37 | 620 | 1 | 15000 | 3 | 50 | 12 | 16.8 | 7.94 | 1.37
La2O3 | None | 0 | None | None | None | None | La2O3 | hydrothermal | 800 | 10 | 4 | 50 | 37 | 640 | 1 | 15000 | 3 | 50 | 12 | 21.2 | 14.1 | 3.04
La2O3 | None | 0 | None | None | None | None | La2O3 | hydrothermal | 800 | 10 | 4 | 50 | 37 | 660 | 1 | 15000 | 3 | 50 | 12 | 25.6 | 19.2 | 4.98
La2O3 | None | 0 | None | None | None | None | La2O3 | hydrothermal | 800 | 10 | 4 | 50 | 37 | 680 | 1 | 15000 | 3 | 50 | 12 | 30.1 | 23.7 | 7.17
La2O3 | None | 0 | None | None | None | None | La2O3 | hydrothermal | 800 | 10 | 4 | 50 | 37 | 700 | 1 | 15000 | 3 | 50 | 12 | 33.9 | 25.1 | 8.53
La2O3 | None | 0 | None | None | None | None | La2O3 | hydrothermal | 800 | 10 | 4 | 50 | 37 | 720 | 1 | 15000 | 3 | 50 | 12 | 37.4 | 31.9 | 12
La2O3 | None | 0 | None | None | None | None | La2O3 | hydrothermal | 800 | 10 | 4 | 50 | 37 | 740 | 1 | 15000 | 3 | 50 | 12 | 39.1 | 35.1 | 13.8
La2O3 | None | 0 | None | None | None | None | La2O3 | hydrothermal | 800 | 10 | 4 | 50 | 37 | 760 | 1 | 15000 | 3 | 50 | 12 | 43.2 | 38.3 | 16.7
La2O3 | None | 0 | None | None | None | None | La2O3 | hydrothermal | 800 | 10 | 4 | 50 | 37 | 780 | 1 | 15000 | 3 | 50 | 12 | 44.4 | 37.7 | 16.8
La2O3 | None | 0 | None | None | None | None | La2O3 | hydrothermal | 800 | 10 | 4 | 50 | 37 | 800 | 1 | 15000 | 3 | 50 | 12 | 44.4 | 35.2 | 15.7
Li-La2O3 | Li | 4 | None | None | None | None | La2O3 | hydrothermal | 800 | 10 | 4 | 50 | 35 | 560 | 1 | 15000 | 3 | 50 | 12 | 3.53 | 5.68 | 0.1
Li-La2O3 | Li | 4 | None | None | None | None | La2O3 | hydrothermal | 800 | 10 | 4 | 50 | 35 | 580 | 1 | 15000 | 3 | 50 | 12 | 9.27 | 0.671 | 0.161
Li-La2O3 | Li | 4 | None | None | None | None | La2O3 | hydrothermal | 800 | 10 | 4 | 50 | 35 | 600 | 1 | 15000 | 3 | 50 | 12 | 14.2 | 0.136 | 0.161
Li-La2O3 | Li | 4 | None | None | None | None | La2O3 | hydrothermal | 800 | 10 | 4 | 50 | 35 | 620 | 1 | 15000 | 3 | 50 | 12 | 18.2 | 3.01 | 0.221
Li-La2O3 | Li | 4 | None | None | None | None | La2O3 | hydrothermal | 800 | 10 | 4 | 50 | 35 | 640 | 1 | 15000 | 3 | 50 | 12 | 21.2 | 10.7 | 0.704
Li-La2O3 | Li | 4 | None | None | None | None | La2O3 | hydrothermal | 800 | 10 | 4 | 50 | 35 | 660 | 1 | 15000 | 3 | 50 | 12 | 22.8 | 24.1 | 1.94
Li-La2O3 | Li | 4 | None | None | None | None | La2O3 | hydrothermal | 800 | 10 | 4 | 50 | 35 | 680 | 1 | 15000 | 3 | 50 | 12 | 23.2 | 41 | 3.15
Li-La2O3 | Li | 4 | None | None | None | None | La2O3 | hydrothermal | 800 | 10 | 4 | 50 | 35 | 700 | 1 | 15000 | 3 | 50 | 12 | 23 | 54.8 | 4.82
Li-La2O3 | Li | 4 | None | None | None | None | La2O3 | hydrothermal | 800 | 10 | 4 | 50 | 35 | 720 | 1 | 15000 | 3 | 50 | 12 | 22.7 | 65.3 | 7.37
Li-La2O3 | Li | 4 | None | None | None | None | La2O3 | hydrothermal | 800 | 10 | 4 | 50 | 35 | 740 | 1 | 15000 | 3 | 50 | 12 | 22.4 | 70.5 | 11.7
Li-La2O3 | Li | 4 | None | None | None | None | La2O3 | hydrothermal | 800 | 10 | 4 | 50 | 35 | 760 | 1 | 15000 | 3 | 50 | 12 | 21.7 | 71.4 | 16.1
Li-La2O3 | Li | 4 | None | None | None | None | La2O3 | hydrothermal | 800 | 10 | 4 | 50 | 35 | 780 | 1 | 15000 | 3 | 50 | 12 | 20.5 | 68.5 | 14.8
Li-La2O3 | Li | 4 | None | None | None | None | La2O3 | hydrothermal | 800 | 10 | 4 | 50 | 35 | 800 | 1 | 15000 | 3 | 50 | 12 | 18.9 | 61.6 | 13
Mg-La2O3 | Mg | 9.5 | None | None | None | None | La2O3 | hydrothermal | 800 | 10 | 4 | 50 | 32 | 560 | 1 | 15000 | 3 | 50 | 12 | 0.34 | 2.22 | 0.07
Mg-La2O3 | Mg | 9.5 | None | None | None | None | La2O3 | hydrothermal | 800 | 10 | 4 | 50 | 32 | 580 | 1 | 15000 | 3 | 50 | 12 | 0 | 0 | 0
Mg-La2O3 | Mg | 9.5 | None | None | None | None | La2O3 | hydrothermal | 800 | 10 | 4 | 50 | 32 | 600 | 1 | 15000 | 3 | 50 | 12 | 0 | 0 | 0
Mg-La2O3 | Mg | 9.5 | None | None | None | None | La2O3 | hydrothermal | 800 | 10 | 4 | 50 | 32 | 620 | 1 | 15000 | 3 | 50 | 12 | 0.635 | 4.74 | 0.161
Mg-La2O3 | Mg | 9.5 | None | None | None | None | La2O3 | hydrothermal | 800 | 10 | 4 | 50 | 32 | 640 | 1 | 15000 | 3 | 50 | 12 | 1.31 | 21.5 | 0.583
Mg-La2O3 | Mg | 9.5 | None | None | None | None | La2O3 | hydrothermal | 800 | 10 | 4 | 50 | 32 | 660 | 1 | 15000 | 3 | 50 | 12 | 2.53 | 40.5 | 0.673
Mg-La2O3 | Mg | 9.5 | None | None | None | None | La2O3 | hydrothermal | 800 | 10 | 4 | 50 | 32 | 680 | 1 | 15000 | 3 | 50 | 12 | 5.45 | 45.6 | 2.54
Mg-La2O3 | Mg | 9.5 | None | None | None | None | La2O3 | hydrothermal | 800 | 10 | 4 | 50 | 32 | 700 | 1 | 15000 | 3 | 50 | 12 | 10.4 | 51.9 | 5.35
Mg-La2O3 | Mg | 9.5 | None | None | None | None | La2O3 | hydrothermal | 800 | 10 | 4 | 50 | 32 | 720 | 1 | 15000 | 3 | 50 | 12 | 15.2 | 64.8 | 9.82
Mg-La2O3 | Mg | 9.5 | None | None | None | None | La2O3 | hydrothermal | 800 | 10 | 4 | 50 | 32 | 740 | 1 | 15000 | 3 | 50 | 12 | 20.4 | 74.7 | 15.7
Mg-La2O3 | Mg | 9.5 | None | None | None | None | La2O3 | hydrothermal | 800 | 10 | 4 | 50 | 32 | 760 | 1 | 15000 | 3 | 50 | 12 | 26 | 74.8 | 19.1
Mg-La2O3 | Mg | 9.5 | None | None | None | None | La2O3 | hydrothermal | 800 | 10 | 4 | 50 | 32 | 780 | 1 | 15000 | 3 | 50 | 12 | 29.5 | 72.4 | 21.5
Mg-La2O3 | Mg | 9.5 | None | None | None | None | La2O3 | hydrothermal | 800 | 10 | 4 | 50 | 32 | 800 | 1 | 15000 | 3 | 50 | 12 | 31.5 | 65.9 | 20.9
Zn-La2O3 | Zn | 22 | None | None | None | None | La2O3 | hydrothermal | 800 | 10 | 4 | 50 | 33 | 560 | 1 | 15000 | 3 | 50 | 12 | 0 | 0 | 0
Zn-La2O3 | Zn | 22 | None | None | None | None | La2O3 | hydrothermal | 800 | 10 | 4 | 50 | 33 | 580 | 1 | 15000 | 3 | 50 | 12 | 1.32 | 2.15 | 0.1
Zn-La2O3 | Zn | 22 | None | None | None | None | La2O3 | hydrothermal | 800 | 10 | 4 | 50 | 33 | 600 | 1 | 15000 | 3 | 50 | 12 | 3.83 | 5.17 | 0.342
Zn-La2O3 | Zn | 22 | None | None | None | None | La2O3 | hydrothermal | 800 | 10 | 4 | 50 | 33 | 620 | 1 | 15000 | 3 | 50 | 12 | 8.11 | 7.76 | 0.613
Zn-La2O3 | Zn | 22 | None | None | None | None | La2O3 | hydrothermal | 800 | 10 | 4 | 50 | 33 | 640 | 1 | 15000 | 3 | 50 | 12 | 10.2 | 15.3 | 1.28
Zn-La2O3 | Zn | 22 | None | None | None | None | La2O3 | hydrothermal | 800 | 10 | 4 | 50 | 33 | 660 | 1 | 15000 | 3 | 50 | 12 | 11.7 | 25.8 | 3.27
Zn-La2O3 | Zn | 22 | None | None | None | None | La2O3 | hydrothermal | 800 | 10 | 4 | 50 | 33 | 680 | 1 | 15000 | 3 | 50 | 12 | 13.8 | 38.8 | 5.17
Zn-La2O3 | Zn | 22 | None | None | None | None | La2O3 | hydrothermal | 800 | 10 | 4 | 50 | 33 | 700 | 1 | 15000 | 3 | 50 | 12 | 16.8 | 46.8 | 8.2
Zn-La2O3 | Zn | 22 | None | None | None | None | La2O3 | hydrothermal | 800 | 10 | 4 | 50 | 33 | 720 | 1 | 15000 | 3 | 50 | 12 | 20.7 | 52.7 | 10.5
Zn-La2O3 | Zn | 22 | None | None | None | None | La2O3 | hydrothermal | 800 | 10 | 4 | 50 | 33 | 740 | 1 | 15000 | 3 | 50 | 12 | 22.4 | 59 | 14.3
Zn-La2O3 | Zn | 22 | None | None | None | None | La2O3 | hydrothermal | 800 | 10 | 4 | 50 | 33 | 760 | 1 | 15000 | 3 | 50 | 12 | 24 | 62.3 | 15.5
Zn-La2O3 | Zn | 22 | None | None | None | None | La2O3 | hydrothermal | 800 | 10 | 4 | 50 | 33 | 780 | 1 | 15000 | 3 | 50 | 12 | 26 | 59.5 | 16.1
Zn-La2O3 | Zn | 22 | None | None | None | None | La2O3 | hydrothermal | 800 | 10 | 4 | 50 | 33 | 800 | 1 | 15000 | 3 | 50 | 12 | 28.2 | 51.2 | 15.2
Ce-La2O3 | Ce | 32.3 | None | None | None | None | La2O3 | hydrothermal | 800 | 10 | 4 | 50 | 36 | 560 | 1 | 15000 | 3 | 50 | 12 | 0.236 | 0.0644 | 0.161
Ce-La2O3 | Ce | 32.3 | None | None | None | None | La2O3 | hydrothermal | 800 | 10 | 4 | 50 | 36 | 580 | 1 | 15000 | 3 | 50 | 12 | 7.64 | 10.7 | 0.869
Ce-La2O3 | Ce | 32.3 | None | None | None | None | La2O3 | hydrothermal | 800 | 10 | 4 | 50 | 36 | 600 | 1 | 15000 | 3 | 50 | 12 | 10.9 | 16.6 | 1.86
Ce-La2O3 | Ce | 32.3 | None | None | None | None | La2O3 | hydrothermal | 800 | 10 | 4 | 50 | 36 | 620 | 1 | 15000 | 3 | 50 | 12 | 15.3 | 24.4 | 3.81
Ce-La2O3 | Ce | 32.3 | None | None | None | None | La2O3 | hydrothermal | 800 | 10 | 4 | 50 | 36 | 640 | 1 | 15000 | 3 | 50 | 12 | 19.9 | 29.9 | 6.07
Ce-La2O3 | Ce | 32.3 | None | None | None | None | La2O3 | hydrothermal | 800 | 10 | 4 | 50 | 36 | 660 | 1 | 15000 | 3 | 50 | 12 | 23.5 | 33.8 | 8
Ce-La2O3 | Ce | 32.3 | None | None | None | None | La2O3 | hydrothermal | 800 | 10 | 4 | 50 | 36 | 680 | 1 | 15000 | 3 | 50 | 12 | 25.7 | 37.1 | 9.66
Ce-La2O3 | Ce | 32.3 | None | None | None | None | La2O3 | hydrothermal | 800 | 10 | 4 | 50 | 36 | 700 | 1 | 15000 | 3 | 50 | 12 | 27.8 | 37.6 | 10.5
Ce-La2O3 | Ce | 32.3 | None | None | None | None | La2O3 | hydrothermal | 800 | 10 | 4 | 50 | 36 | 720 | 1 | 15000 | 3 | 50 | 12 | 28.9 | 37.2 | 10.9
Ce-La2O3 | Ce | 32.3 | None | None | None | None | La2O3 | hydrothermal | 800 | 10 | 4 | 50 | 36 | 740 | 1 | 15000 | 3 | 50 | 12 | 29 | 38.8 | 11.4
Ce-La2O3 | Ce | 32.3 | None | None | None | None | La2O3 | hydrothermal | 800 | 10 | 4 | 50 | 36 | 760 | 1 | 15000 | 3 | 50 | 12 | 29.8 | 38.8 | 11.6
Ce-La2O3 | Ce | 32.3 | None | None | None | None | La2O3 | hydrothermal | 800 | 10 | 4 | 50 | 36 | 780 | 1 | 15000 | 3 | 50 | 12 | 30 | 38.8 | 11.7
Ce-La2O3 | Ce | 32.3 | None | None | None | None | La2O3 | hydrothermal | 800 | 10 | 4 | 50 | 36 | 800 | 1 | 15000 | 3 | 50 | 12 | 30.1 | 38.8 | 11.8
Mn-Na2WO4/SiO2 | Mn | 2 | None | None | Na2WO4 | 5 | SiO2 | impregnation | 800 | 1 | 8 | 120 | 2.2 | 625 | 1 | 15000 | 5 | 130 | 8 | 0 | 0.318 | 0.286
Mn-Na2WO4/SiO2 | Mn | 2 | None | None | Na2WO4 | 5 | SiO2 | impregnation | 800 | 1 | 8 | 120 | 2.2 | 650 | 1 | 15000 | 5 | 130 | 8 | 0.459 | 0.831 | 0.333
Mn-Na2WO4/SiO2 | Mn | 2 | None | None | Na2WO4 | 5 | SiO2 | impregnation | 800 | 1 | 8 | 120 | 2.2 | 675 | 1 | 15000 | 5 | 130 | 8 | 1.34 | 18.8 | 0.442
Mn-Na2WO4/SiO2 | Mn | 2 | None | None | Na2WO4 | 5 | SiO2 | impregnation | 800 | 1 | 8 | 120 | 2.2 | 700 | 1 | 15000 | 5 | 130 | 8 | 4.84 | 44.5 | 1.73
Mn-Na2WO4/SiO2 | Mn | 2 | None | None | Na2WO4 | 5 | SiO2 | impregnation | 800 | 1 | 8 | 120 | 2.2 | 725 | 1 | 15000 | 5 | 130 | 8 | 22.4 | 82.7 | 18.4
Mn-Na2WO4/SiO2 | Mn | 2 | None | None | Na2WO4 | 5 | SiO2 | impregnation | 800 | 1 | 8 | 120 | 2.2 | 750 | 1 | 15000 | 5 | 130 | 8 | 22.5 | 82.7 | 18.2
Mn-Na2WO4/SiO2 | Mn | 2 | None | None | Na2WO4 | 5 | SiO2 | impregnation | 800 | 1 | 8 | 120 | 2.2 | 775 | 1 | 15000 | 5 | 130 | 8 | 22.8 | 84.1 | 18.9
Mn-Na2WO4/SiO2 | Mn | 2 | None | None | Na2WO4 | 5 | SiO2 | impregnation | 800 | 1 | 8 | 120 | 2.2 | 800 | 1 | 15000 | 5 | 130 | 8 | 22.4 | 82.9 | 18.1
Mn-Na2WO4/SiO2 | Mn | 2 | None | None | Na2WO4 | 5 | SiO2 | impregnation | 800 | 1 | 8 | 120 | 2.2 | 825 | 1 | 15000 | 5 | 130 | 8 | 17.6 | 53.3 | 9.15
Mn-Na2WO4/SiO2 | Mn | 2 | None | None | Na2WO4 | 5 | SiO2 | impregnation | 800 | 1 | 8 | 120 | 2.2 | 850 | 1 | 15000 | 5 | 130 | 8 | 18.1 | 39.2 | 7.3
Mn-Na2WO4/SiO2 | Mn | 2 | None | None | Na2WO4 | 5 | SiO2 | impregnation | 800 | 1 | 8 | 120 | 2.2 | 725 | 1 | 15000 | 2 | 130 | 8 | 39.8 | 40.8 | 16.2
Mn-Na2WO4/SiO2 | Mn | 2 | None | None | Na2WO4 | 5 | SiO2 | impregnation | 800 | 1 | 8 | 120 | 2.2 | 725 | 1 | 15000 | 5 | 130 | 8 | 20.2 | 79.3 | 16
Mn-Na2WO4/SiO2 | Mn | 2 | None | None | Na2WO4 | 5 | SiO2 | impregnation | 800 | 1 | 8 | 120 | 2.2 | 725 | 1 | 15000 | 7 | 130 | 8 | 18.1 | 78.8 | 14.2
Mn-Na2WO4/SiO2 | Mn | 2 | None | None | Na2WO4 | 5 | SiO2 | impregnation | 800 | 1 | 8 | 120 | 2.2 | 725 | 1 | 15000 | 10 | 130 | 8 | 12.7 | 86.9 | 10.4
Li-SnO2 | Li | 8 | None | None | None | None | SnO2 | None | 800 | 2 | 4 | 35 | 13 | 650 | 1 | 18000 | 4 | 120 | 12 | 8.89 | 65 | 5.79
Li-SnO2 | Li | 8 | None | None | None | None | SnO2 | None | 800 | 2 | 4 | 35 | 13 | 675 | 1 | 18000 | 4 | 120 | 12 | 9.59 | 66.6 | 6.38
Li-SnO2 | Li | 8 | None | None | None | None | SnO2 | None | 800 | 2 | 4 | 35 | 13 | 700 | 1 | 18000 | 4 | 120 | 12 | 10.9 | 68.4 | 7.39
Li-SnO2 | Li | 8 | None | None | None | None | SnO2 | None | 800 | 2 | 4 | 35 | 13 | 725 | 1 | 18000 | 4 | 120 | 12 | 11.7 | 70.1 | 8.18
Li-SnO2 | Li | 8 | None | None | None | None | SnO2 | None | 800 | 2 | 4 | 35 | 13 | 750 | 1 | 18000 | 4 | 120 | 12 | 12.5 | 70.9 | 8.9
Na-SnO2 | Na | 8 | None | None | None | None | SnO2 | None | 800 | 2 | 4 | 35 | 12 | 650 | 1 | 18000 | 4 | 120 | 12 | 11.8 | 72 | 8.47
Na-SnO2 | Na | 8 | None | None | None | None | SnO2 | None | 800 | 2 | 4 | 35 | 12 | 675 | 1 | 18000 | 4 | 120 | 12 | 11.3 | 69.9 | 7.92
Na-SnO2 | Na | 8 | None | None | None | None | SnO2 | None | 800 | 2 | 4 | 35 | 12 | 700 | 1 | 18000 | 4 | 120 | 12 | 10.1 | 68.4 | 6.91
Na-SnO2 | Na | 8 | None | None | None | None | SnO2 | None | 800 | 2 | 4 | 35 | 12 | 725 | 1 | 18000 | 4 | 120 | 12 | 8.99 | 67.1 | 6.1
Na-SnO2 | Na | 8 | None | None | None | None | SnO2 | None | 800 | 2 | 4 | 35 | 12 | 750 | 1 | 18000 | 4 | 120 | 12 | 8.52 | 66.7 | 5.72
K-SnO2 | K | 8 | None | None | None | None | SnO2 | None | 800 | 2 | 4 | 35 | 11 | 650 | 1 | 18000 | 4 | 120 | 12 | 6.29 | 63.5 | 3.94
K-SnO2 | K | 8 | None | None | None | None | SnO2 | None | 800 | 2 | 4 | 35 | 11 | 675 | 1 | 18000 | 4 | 120 | 12 | 6.68 | 64.5 | 4.27
K-SnO2 | K | 8 | None | None | None | None | SnO2 | None | 800 | 2 | 4 | 35 | 11 | 700 | 1 | 18000 | 4 | 120 | 12 | 7.68 | 65.9 | 5.07
K-SnO2 | K | 8 | None | None | None | None | SnO2 | None | 800 | 2 | 4 | 35 | 11 | 725 | 1 | 18000 | 4 | 120 | 12 | 8.38 | 66.8 | 5.55
K-SnO2 | K | 8 | None | None | None | None | SnO2 | None | 800 | 2 | 4 | 35 | 11 | 750 | 1 | 18000 | 4 | 120 | 12 | 8.92 | 68.4 | 6.04
Cs-SnO2 | Cs | 8 | None | None | None | None | SnO2 | None | 800 | 2 | 4 | 35 | 9 | 650 | 1 | 18000 | 4 | 120 | 12 | 7.28 | 67.4 | 4.9
Cs-SnO2 | Cs | 8 | None | None | None | None | SnO2 | None | 800 | 2 | 4 | 35 | 9 | 675 | 1 | 18000 | 4 | 120 | 12 | 7.89 | 67.9 | 5.37
Cs-SnO2 | Cs | 8 | None | None | None | None | SnO2 | None | 800 | 2 | 4 | 35 | 9 | 700 | 1 | 18000 | 4 | 120 | 12 | 8.89 | 70.1 | 6.18
Cs-SnO2 | Cs | 8 | None | None | None | None | SnO2 | None | 800 | 2 | 4 | 35 | 9 | 725 | 1 | 18000 | 4 | 120 | 12 | 9.41 | 71 | 6.71
Cs-SnO2 | Cs | 8 | None | None | None | None | SnO2 | None | 800 | 2 | 4 | 35 | 9 | 750 | 1 | 18000 | 4 | 120 | 12 | 11.3 | 72.9 | 8.28
Li-SnO2 | Li | 0.65 | None | None | None | None | SnO2 | None | 800 | 2 | 4 | 35 | 13 | 650 | 1 | 18000 | 4 | 120 | 12 | 8.85 | 65.1 | 5.77
Li-SnO2 | Li | 0.65 | None | None | None | None | SnO2 | None | 800 | 2 | 4 | 35 | 13 | 675 | 1 | 18000 | 4 | 120 | 12 | 9.56 | 66.9 | 6.41
Li-SnO2 | Li | 0.65 | None | None | None | None | SnO2 | None | 800 | 2 | 4 | 35 | 13 | 700 | 1 | 18000 | 4 | 120 | 12 | 10.9 | 68.4 | 7.39
Li-SnO2 | Li | 0.65 | None | None | None | None | SnO2 | None | 800 | 2 | 4 | 35 | 13 | 725 | 1 | 18000 | 4 | 120 | 12 | 11.7 | 70.1 | 8.15
Li-SnO2 | Li | 0.65 | None | None | None | None | SnO2 | None | 800 | 2 | 4 | 35 | 13 | 750 | 1 | 18000 | 4 | 120 | 12 | 12.5 | 71 | 8.85
Li-SnO2 | Li | 2.4 | None | None | None | None | SnO2 | None | 800 | 2 | 4 | 35 | 8 | 650 | 1 | 18000 | 4 | 120 | 12 | 10.6 | 62.4 | 6.65
Li-SnO2 | Li | 2.4 | None | None | None | None | SnO2 | None | 800 | 2 | 4 | 35 | 8 | 675 | 1 | 18000 | 4 | 120 | 12 | 11.3 | 66.4 | 7.47
Li-SnO2 | Li | 2.4 | None | None | None | None | SnO2 | None | 800 | 2 | 4 | 35 | 8 | 700 | 1 | 18000 | 4 | 120 | 12 | 12.5 | 68.4 | 8.56
Li-SnO2 | Li | 2.4 | None | None | None | None | SnO2 | None | 800 | 2 | 4 | 35 | 8 | 725 | 1 | 18000 | 4 | 120 | 12 | 13.7 | 69.3 | 9.54
Li-SnO2 | Li | 2.4 | None | None | None | None | SnO2 | None | 800 | 2 | 4 | 35 | 8 | 750 | 1 | 18000 | 4 | 120 | 12 | 14.4 | 70.5 | 10.1
Li-SnO2 | Li | 5.52 | None | None | None | None | SnO2 | None | 800 | 2 | 4 | 35 | 5 | 650 | 1 | 18000 | 4 | 120 | 12 | 14.9 | 67.4 | 10.1
Li-SnO2 | Li | 5.52 | None | None | None | None | SnO2 | None | 800 | 2 | 4 | 35 | 5 | 675 | 1 | 18000 | 4 | 120 | 12 | 15.8 | 68.4 | 10.8
Li-SnO2 | Li | 5.52 | None | None | None | None | SnO2 | None | 800 | 2 | 4 | 35 | 5 | 700 | 1 | 18000 | 4 | 120 | 12 | 17.6 | 68.9 | 12.2
Li-SnO2 | Li | 5.52 | None | None | None | None | SnO2 | None | 800 | 2 | 4 | 35 | 5 | 725 | 1 | 18000 | 4 | 120 | 12 | 19.9 | 69.3 | 13.8
Li-SnO2 | Li | 5.52 | None | None | None | None | SnO2 | None | 800 | 2 | 4 | 35 | 5 | 750 | 1 | 18000 | 4 | 120 | 12 | 21.7 | 70.4 | 15.3
Li-SnO2 | Li | 12 | None | None | None | None | SnO2 | None | 800 | 2 | 4 | 35 | 2 | 650 | 1 | 18000 | 4 | 120 | 12 | 3.49 | 63.8 | 2.32
Li-SnO2 | Li | 12 | None | None | None | None | SnO2 | None | 800 | 2 | 4 | 35 | 2 | 675 | 1 | 18000 | 4 | 120 | 12 | 3.89 | 65.4 | 2.59
Li-SnO2 | Li | 12 | None | None | None | None | SnO2 | None | 800 | 2 | 4 | 35 | 2 | 700 | 1 | 18000 | 4 | 120 | 12 | 5.67 | 67.3 | 3.76
Li-SnO2 | Li | 12 | None | None | None | None | SnO2 | None | 800 | 2 | 4 | 35 | 2 | 725 | 1 | 18000 | 4 | 120 | 12 | 7.21 | 68.2 | 4.86
Li-SnO2 | Li | 12 | None | None | None | None | SnO2 | None | 800 | 2 | 4 | 35 | 2 | 750 | 1 | 18000 | 4 | 120 | 12 | 8.32 | 69.3 | 5.68
Sr-La2O3 | Sr | 2 | None | None | None | None | La2O3 | wet impregnation | 850 | 2 | 4 | 160 | 2.9 | 350 | 1 | 20000 | 8 | 120 | 2 | 0.243 | 0.41 | 0.0625
Sr-La2O3 | Sr | 2 | None | None | None | None | La2O3 | wet impregnation | 850 | 2 | 4 | 160 | 2.9 | 400 | 1 | 20000 | 8 | 120 | 2 | 0.633 | 5.02 | 0.0993
Sr-La2O3 | Sr | 2 | None | None | None | None | La2O3 | wet impregnation | 850 | 2 | 4 | 160 | 2.9 | 450 | 1 | 20000 | 8 | 120 | 2 | 2.02 | 11 | 0.399
Sr-La2O3 | Sr | 2 | None | None | None | None | La2O3 | wet impregnation | 850 | 2 | 4 | 160 | 2.9 | 500 | 1 | 20000 | 8 | 120 | 2 | 4.94 | 18.9 | 0.941
Sr-La2O3 | Sr | 2 | None | None | None | None | La2O3 | wet impregnation | 850 | 2 | 4 | 160 | 2.9 | 550 | 1 | 20000 | 8 | 120 | 2 | 7.44 | 25.1 | 1.9
Sr-La2O3 | Sr | 2 | None | None | None | None | La2O3 | wet impregnation | 850 | 2 | 4 | 160 | 2.9 | 600 | 1 | 20000 | 8 | 120 | 2 | 9.99 | 33.3 | 3.25
Sr-La2O3 | Sr | 2 | None | None | None | None | La2O3 | wet impregnation | 850 | 2 | 4 | 160 | 2.9 | 650 | 1 | 20000 | 8 | 120 | 2 | 12 | 40.8 | 4.91
Sr-La2O3 | Sr | 2 | None | None | None | None | La2O3 | wet impregnation | 850 | 2 | 4 | 160 | 2.9 | 700 | 1 | 20000 | 8 | 120 | 2 | 12.9 | 48 | 6.1
Sr-La2O3 | Sr | 2 | None | None | None | None | La2O3 | wet impregnation | 850 | 2 | 4 | 160 | 2.9 | 750 | 1 | 20000 | 8 | 120 | 2 | 13.2 | 55.4 | 7.23
Sr-La2O3 | Sr | 2 | None | None | None | None | La2O3 | wet impregnation | 850 | 2 | 4 | 160 | 2.9 | 800 | 1 | 20000 | 8 | 120 | 2 | 13.5 | 56.7 | 7.56
Sr-La2O3 | Sr | 5 | None | None | None | None | La2O3 | wet impregnation | 850 | 2 | 4 | 160 | 2.9 | 350 | 1 | 20000 | 8 | 120 | 2 | 0.357 | 0.55 | 0.0129
Sr-La2O3 | Sr | 5 | None | None | None | None | La2O3 | wet impregnation | 850 | 2 | 4 | 160 | 2.9 | 400 | 1 | 20000 | 8 | 120 | 2 | 0.682 | 0.65 | 0.0855
Sr-La2O3 | Sr | 5 | None | None | None | None | La2O3 | wet impregnation | 850 | 2 | 4 | 160 | 2.9 | 450 | 1 | 20000 | 8 | 120 | 2 | 1.92 | 6.95 | 0.261
Sr-La2O3 | Sr | 5 | None | None | None | None | La2O3 | wet impregnation | 850 | 2 | 4 | 160 | 2.9 | 500 | 1 | 20000 | 8 | 120 | 2 | 3.91 | 13.8 | 0.544
Sr-La2O3 | Sr | 5 | None | None | None | None | La2O3 | wet impregnation | 850 | 2 | 4 | 160 | 2.9 | 550 | 1 | 20000 | 8 | 120 | 2 | 7.54 | 22.2 | 1.75
Sr-La2O3 | Sr | 5 | None | None | None | None | La2O3 | wet impregnation | 850 | 2 | 4 | 160 | 2.9 | 600 | 1 | 20000 | 8 | 120 | 2 | 12.7 | 30.7 | 3.78
Sr-La2O3 | Sr | 5 | None | None | None | None | La2O3 | wet impregnation | 850 | 2 | 4 | 160 | 2.9 | 650 | 1 | 20000 | 8 | 120 | 2 | 14.5 | 39.4 | 5.65
Sr-La2O3 | Sr | 5 | None | None | None | None | La2O3 | wet impregnation | 850 | 2 | 4 | 160 | 2.9 | 700 | 1 | 20000 | 8 | 120 | 2 | 18.7 | 51.7 | 8.89
Sr-La2O3 | Sr | 5 | None | None | None | None | La2O3 | wet impregnation | 850 | 2 | 4 | 160 | 2.9 | 750 | 1 | 20000 | 8 | 120 | 2 | 16.3 | 56 | 9.04
Sr-La2O3 | Sr | 5 | None | None | None | None | La2O3 | wet impregnation | 850 | 2 | 4 | 160 | 2.9 | 800 | 1 | 20000 | 8 | 120 | 2 | 17.3 | 54.9 | 9.48
La-CeO2 | La | 20 | None | None | None | None | CeO2 | electrospinning | 625 | 2 | 6 | 160 | 10 | 350 | 1 | 10000 | 5 | 120 | 24 | 2.04 | 6.67 | 0.0152
La-CeO2 | La | 20 | None | None | None | None | CeO2 | electrospinning | 625 | 2 | 6 | 160 | 10 | 400 | 1 | 10000 | 5 | 120 | 24 | 2.31 | 6.73 | 0.06
La-CeO2 | La | 20 | None | None | None | None | CeO2 | electrospinning | 625 | 2 | 6 | 160 | 10 | 450 | 1 | 10000 | 5 | 120 | 24 | 5.01 | 30.5 | 1.36
La-CeO2 | La | 20 | None | None | None | None | CeO2 | electrospinning | 625 | 2 | 6 | 160 | 10 | 500 | 1 | 10000 | 5 | 120 | 24 | 7.82 | 37 | 2.71
La-CeO2 | La | 20 | None | None | None | None | CeO2 | electrospinning | 625 | 2 | 6 | 160 | 10 | 550 | 1 | 10000 | 5 | 120 | 24 | 12.5 | 38.6 | 4.65
La-CeO2 | La | 20 | None | None | None | None | CeO2 | electrospinning | 625 | 2 | 6 | 160 | 10 | 600 | 1 | 10000 | 5 | 120 | 24 | 14.2 | 41.3 | 5.7
La-CeO2 | La | 50 | None | None | None | None | CeO2 | electrospinning | 625 | 2 | 6 | 160 | 10 | 350 | 1 | 10000 | 5 | 120 | 24 | 0.481 | 32 | 0.188
La-CeO2 | La | 50 | None | None | None | None | CeO2 | electrospinning | 625 | 2 | 6 | 160 | 10 | 400 | 1 | 10000 | 5 | 120 | 24 | 1.78 | 35.2 | 0.594
La-CeO2 | La | 50 | None | None | None | None | CeO2 | electrospinning | 625 | 2 | 6 | 160 | 10 | 450 | 1 | 10000 | 5 | 120 | 24 | 4.31 | 37.3 | 1.54
La-CeO2 | La | 50 | None | None | None | None | CeO2 | electrospinning | 625 | 2 | 6 | 160 | 10 | 500 | 1 | 10000 | 5 | 120 | 24 | 8.49 | 38.7 | 3.12
La-CeO2 | La | 50 | None | None | None | None | CeO2 | electrospinning | 625 | 2 | 6 | 160 | 10 | 550 | 1 | 10000 | 5 | 120 | 24 | 20.4 | 39.6 | 7.76
La-CeO2 | La | 50 | None | None | None | None | CeO2 | electrospinning | 625 | 2 | 6 | 160 | 10 | 600 | 1 | 10000 | 5 | 120 | 24 | 18.8 | 54.5 | 10.3
La-CeO2 | La | 75 | None | None | None | None | CeO2 | electrospinning | 625 | 2 | 6 | 160 | 10 | 350 | 1 | 10000 | 5 | 120 | 24 | 0.645 | 36.4 | 0.263
La-CeO2 | La | 75 | None | None | None | None | CeO2 | electrospinning | 625 | 2 | 6 | 160 | 10 | 400 | 1 | 10000 | 5 | 120 | 24 | 2.27 | 38.7 | 0.789
La-CeO2 | La | 75 | None | None | None | None | CeO2 | electrospinning | 625 | 2 | 6 | 160 | 10 | 450 | 1 | 10000 | 5 | 120 | 24 | 5.3 | 39.9 | 2.01
La-CeO2 | La | 75 | None | None | None | None | CeO2 | electrospinning | 625 | 2 | 6 | 160 | 10 | 500 | 1 | 10000 | 5 | 120 | 24 | 11.2 | 40.5 | 4.35
La-CeO2 | La | 75 | None | None | None | None | CeO2 | electrospinning | 625 | 2 | 6 | 160 | 10 | 550 | 1 | 10000 | 5 | 120 | 24 | 15.5 | 41.3 | 6.2
La-CeO2 | La | 75 | None | None | None | None | CeO2 | electrospinning | 625 | 2 | 6 | 160 | 10 | 600 | 1 | 10000 | 5 | 120 | 24 | 24.7 | 60.9 | 15.4